## 外部腐蚀机理识别
外部腐蚀机理-大气腐蚀/保温层下腐蚀机理识别
碳钢材质 |  | 低合金钢 |  | SS316不锈钢 |  | 双相不锈钢 |  | 6Mo不锈钢 |  | 铜镍合金 |  | 钛及钛合金
材质 | 碳钢 | 材质 | 低合金钢 | 材质 | SS316不锈钢 | 材质 | 双相不锈钢 | 材质 | 6Mo不锈钢 | 材质 | 铜镍合金 | 材质 | 钛及钛合金
温度 | -5℃≤T≤100℃ | 温度 | -5℃≤T≤100℃ | 保温 | 无保温 | 保温 | 无保温 | 保温 | 无保温 | 腐蚀机理 | 无 | 腐蚀机理 | 无
保温 | 无保温 | 保温 | 无保温 | 腐蚀机理 | 大气腐蚀 | 腐蚀机理 | 大气腐蚀 | 腐蚀机理 | 大气腐蚀
腐蚀机理 | 大气腐蚀 | 腐蚀机理 | 大气腐蚀
材质 | 碳钢 | 材质 | 低合金钢 | 材质 | SS316不锈钢 | 材质 | 双相不锈钢 | 材质 | 6Mo不锈钢
温度 | -5℃≤T≤100℃ | 温度 | -5℃≤T≤100℃ | 温度 | 20℃≤T≤90℃ | 温度 | 50℃≤T≤120℃ | 温度 | 90℃≤T≤150℃
保温 | 有保温 | 保温 | 有保温 | 保温 | 有保温 | 保温 | 有保温 | 保温 | 有保温
腐蚀机理 | 保温层下腐蚀 | 腐蚀机理 | 保温层下腐蚀 | 腐蚀机理 | 保温层下腐蚀 | 腐蚀机理 | 保温层下腐蚀 | 腐蚀机理 | 保温层下腐蚀
材质 | 碳钢 | 材质 | 低合金钢 | 材质 | SS316不锈钢 | 材质 | 双相不锈钢 | 材质 | 6Mo不锈钢
温度 | T＜-5℃ | 温度 | T＜-5℃ | 温度 | T>90℃ | 温度 | T>120℃ | 温度 | T>150℃
腐蚀机理 | 无 | 腐蚀机理 | 无 | 保温 | 有保温 | 保温 | 有保温 | 保温 | 有保温
|  |  |  | 腐蚀机理 | 无 | 腐蚀机理 | 无 | 腐蚀机理 | 无
材质 | 碳钢 | 材质 | 低合金钢 | 材质 | SS316不锈钢 | 材质 | 双相不锈钢 | 材质 | 6Mo不锈钢
温度 | T>100℃ | 温度 | T>100℃ | 温度 | T<20℃ | 温度 | T<50℃ | 温度 | T<90℃
腐蚀机理 | 无 | 腐蚀机理 | 无 | 保温 | 有保温 | 保温 | 有保温 | 保温 | 有保温
|  |  |  | 腐蚀机理 | 无 | 腐蚀机理 | 无 | 腐蚀机理 | 无
外部腐蚀机理-保温层下应力腐蚀开裂机理识别
碳钢材质 |  | 低合金钢 |  | SS316不锈钢 |  | 双相不锈钢 |  | 6Mo不锈钢 |  | 铜镍合金 |  | 钛及钛合金
材质 | 碳钢 | 材质 | 低合金钢 | 材质 | SS316不锈钢 | 材质 | 双相不锈钢 | 材质 | 6Mo不锈钢 | 材质 | 铜镍合金 | 材质 | 钛及钛合金
腐蚀机理 | 无 | 腐蚀机理 | 无 | 温度 | 35℃≤T≤90℃ | 温度 | 60℃≤T≤120℃ | 腐蚀机理 | 无 | 腐蚀机理 | 无 | 腐蚀机理 | 无
|  |  |  | 保温 | 有保温 | 保温 | 有保温
|  |  |  | 腐蚀机理 | 保温层下应力腐蚀开裂 | 腐蚀机理 | 保温层下应力腐蚀开裂
|  |  |  | 材质 | SS316不锈钢 | 材质 | 双相不锈钢
|  |  |  | 温度 | T>90℃ | 温度 | T>120℃
|  |  |  | 保温 | 有保温 | 保温 | 有保温
|  |  |  | 腐蚀机理 | 无 | 腐蚀机理 | 无
|  |  |  | 材质 | SS316不锈钢 | 材质 | 双相不锈钢
|  |  |  | 温度 | T<35℃ | 温度 | T<60℃
|  |  |  | 保温 | 有保温 | 保温 | 有保温
|  |  |  | 腐蚀机理 | 无 | 腐蚀机理 | 无
|  |  |  | 材质 | SS316不锈钢 | 材质 | 双相不锈钢
|  |  |  | 温度 | T>90℃ | 温度 | T>120℃
|  |  |  | 保温 | 无保温 | 保温 | 无保温
|  |  |  | 腐蚀机理 | 无 | 腐蚀机理 | 无
|  |  |  | 材质 | SS316不锈钢 | 材质 | 双相不锈钢
|  |  |  | 温度 | T<35℃ | 温度 | T<60℃
|  |  |  | 保温 | 无保温 | 保温 | 无保温
|  |  |  | 腐蚀机理 | 无 | 腐蚀机理 | 无

## CO2腐蚀机理识别逻辑
CO2腐蚀机理识别
碳钢材质 |  | 低合金钢 |  | SS316不锈钢 |  | 双相不锈钢 |  | 6Mo不锈钢 |  | 铜镍合金 |  | 钛及钛合金
材质 | 碳钢 | 材质 | 低合金钢 | 材质 | SS316不锈钢 | 材质 | 双相不锈钢 | 材质 | 6Mo不锈钢 | 材质 | 铜镍合金 | 材质 | 钛及钛合金
CO2 | 不含CO2 | CO2 | 不含CO2 | 腐蚀机理 | 无 | 腐蚀机理 | 无 | 腐蚀机理 | 无 | 腐蚀机理 | 无 | 腐蚀机理 | 无
腐蚀机理 | 无 | 腐蚀机理 | 无
CO2 | 含CO2 | CO2 | 含CO2
材质 | 碳钢 | 材质 | 低合金钢
| 耐腐蚀合金 |  | 耐腐蚀合金
腐蚀机理 | 无 | 腐蚀机理 | 无
CO2 | 含CO2 | CO2 | 含CO2
材质 | 碳钢 | 材质 | 低合金钢
| 不是耐腐蚀合金 |  | 不是耐腐蚀合金
气态 | 气态 | 气态 | 气态
含水量（质量）、操作压力、 操作温度 | 计算露点温度 | 含水量（质量）、操作压力、 操作温度 | 计算露点温度
| 露点温度≥操作温度+10℃ |  | 露点温度≥操作温度+10℃
腐蚀机理 | 无 | 腐蚀机理 | 无
CO2 | 含CO2 | CO2 | 含CO2
材质 | 碳钢 | 材质 | 低合金钢
| 不是耐腐蚀合金 |  | 不是耐腐蚀合金
气态 | 气态 | 气态 | 气态
含水量（质量）、操作压力、 操作温度 | 计算露点温度 | 含水量（质量）、操作压力、 操作温度 | 计算露点温度
| 露点温度<操作温度+10℃ |  | 露点温度<操作温度+10℃
是否经过分离器分类 | 否 | 是否经过分离器分类 | 否
水含量（v%） | ＞5 | 水含量（v%） | ＞5
腐蚀机理 | CO2腐蚀 | 腐蚀机理 | CO2腐蚀
CO2 | 含CO2 | CO2 | 含CO2
材质 | 碳钢 | 材质 | 低合金钢
| 不是耐腐蚀合金 |  | 不是耐腐蚀合金
气态 | 气态 | 气态 | 气态
含水量（质量）、操作压力、 操作温度 | 计算露点温度 | 含水量（质量）、操作压力、 操作温度 | 计算露点温度
| 露点温度<操作温度+10℃ |  | 露点温度<操作温度+10℃
是否经过分离器分类 | 否 | 是否经过分离器分类 | 否
水含量（v%） | ≤1 | 水含量（v%） | ≤1
腐蚀机理 | 无 | 腐蚀机理 | 无
CO2 | 含CO2 | CO2 | 含CO2
材质 | 碳钢 | 材质 | 低合金钢
| 不是耐腐蚀合金 |  | 不是耐腐蚀合金
气态 | 气态 | 气态 | 气态
含水量（质量）、操作压力、 操作温度 | 计算露点温度 | 含水量（质量）、操作压力、 操作温度 | 计算露点温度
| 露点温度<操作温度+10℃ |  | 露点温度<操作温度+10℃
是否经过分离器分类 | 否 | 是否经过分离器分类 | 否
水含量（v%） | 1-5 | 水含量（v%） | 1-5
腐蚀机理 | 无 | 腐蚀机理 | 无
CO2 | 含CO2 | CO2 | 含CO2
材质 | 碳钢 | 材质 | 低合金钢
| 不是耐腐蚀合金 |  | 不是耐腐蚀合金
气态 | 气态 | 气态 | 气态
含水量（质量）、操作压力、 操作温度 | 计算露点温度 | 含水量（质量）、操作压力、 操作温度 | 计算露点温度
| 露点温度<操作温度+10℃ |  | 露点温度<操作温度+10℃
是否经过分离器分类 | 是 | 是否经过分离器分类 | 是
水含量（v%） | 1-5 | 水含量（v%） | 1-5
腐蚀机理 | CO2腐蚀 | 腐蚀机理 | CO2腐蚀
CO2 | 含CO2 | CO2 | 含CO2
材质 | 碳钢 | 材质 | 低合金钢
| 不是耐腐蚀合金 |  | 不是耐腐蚀合金
气态 | 气态 | 气态 | 气态
含水量（质量）、操作压力、 操作温度 | 计算露点温度 | 含水量（质量）、操作压力、 操作温度 | 计算露点温度
| 露点温度<操作温度+10℃ |  | 露点温度<操作温度+10℃
是否经过分离器分类 | 是 | 是否经过分离器分类 | 是
水含量（v%） | ＞5 | 水含量（v%） | ＞5
腐蚀机理 | CO2腐蚀 | 腐蚀机理 | CO2腐蚀
CO2 | 含CO2 | CO2 | 含CO2
材质 | 碳钢 | 材质 | 低合金钢
| 不是耐腐蚀合金 |  | 不是耐腐蚀合金
气态 | 气态 | 气态 | 气态
含水量（质量）、操作压力、 操作温度 | 计算露点温度 | 含水量（质量）、操作压力、 操作温度 | 计算露点温度
| 露点温度<操作温度+10℃ |  | 露点温度<操作温度+10℃
是否经过分离器分类 | 是 | 是否经过分离器分类 | 是
水含量（v%） | ≤1 | 水含量（v%） | ≤1
腐蚀机理 | 无 | 腐蚀机理 | 无
CO2 | 含CO2 | CO2 | 含CO2
材质 | 碳钢 | 材质 | 低合金钢
| 不是耐腐蚀合金 |  | 不是耐腐蚀合金
气态 | 液态 | 气态 | 液态
是否经过分离器分类 | 否 | 是否经过分离器分类 | 否
水含量（v%） | ＞5 | 水含量（v%） | ＞5
腐蚀机理 | CO2腐蚀 | 腐蚀机理 | CO2腐蚀
CO2 | 含CO2 | CO2 | 含CO2
材质 | 碳钢 | 材质 | 低合金钢
| 不是耐腐蚀合金 |  | 不是耐腐蚀合金
气态 | 液态 | 气态 | 液态
是否经过分离器分类 | 否 | 是否经过分离器分类 | 否
水含量（v%） | 1-5 | 水含量（v%） | 1-5
腐蚀机理 | 无 | 腐蚀机理 | 无
CO2 | 含CO2 | CO2 | 含CO2
材质 | 碳钢 | 材质 | 低合金钢
| 不是耐腐蚀合金 |  | 不是耐腐蚀合金
气态 | 液态 | 气态 | 液态
是否经过分离器分类 | 否 | 是否经过分离器分类 | 否
水含量（v%） | ≤1 | 水含量（v%） | ≤1
腐蚀机理 | 无 | 腐蚀机理 | 无
CO2 | 含CO2 | CO2 | 含CO2
材质 | 碳钢 | 材质 | 低合金钢
| 不是耐腐蚀合金 |  | 不是耐腐蚀合金
气态 | 液态 | 气态 | 液态
是否经过分离器分类 | 是 | 是否经过分离器分类 | 是
水含量（v%） | ＞5 | 水含量（v%） | ＞5
腐蚀机理 | CO2腐蚀 | 腐蚀机理 | CO2腐蚀
CO2 | 含CO2 | CO2 | 含CO2
材质 | 碳钢 | 材质 | 低合金钢
| 不是耐腐蚀合金 |  | 不是耐腐蚀合金
气态 | 液态 | 气态 | 液态
是否经过分离器分类 | 是 | 是否经过分离器分类 | 是
水含量（v%） | 1-5 | 水含量（v%） | 1-5
腐蚀机理 | CO2腐蚀 | 腐蚀机理 | CO2腐蚀
CO2 | 含CO2 | CO2 | 含CO2
材质 | 碳钢 | 材质 | 低合金钢
| 不是耐腐蚀合金 |  | 不是耐腐蚀合金
气态 | 液态 | 气态 | 液态
是否经过分离器分类 | 是 | 是否经过分离器分类 | 是
水含量（v%） | ≤1 | 水含量（v%） | ≤1
腐蚀机理 | 无 | 腐蚀机理 | 无
CO2 | 含CO2 | CO2 | 含CO2
材质 | 碳钢 | 材质 | 低合金钢
| 不是耐腐蚀合金 |  | 不是耐腐蚀合金
气态 | 气液混合 | 气态 | 气液混合
是否经过分离器分类 | 否 | 是否经过分离器分类 | 否
水含量（v%） | ＞5 | 水含量（v%） | ＞5
腐蚀机理 | CO2腐蚀 | 腐蚀机理 | CO2腐蚀
CO2 | 含CO2 | CO2 | 含CO2
材质 | 碳钢 | 材质 | 低合金钢
| 不是耐腐蚀合金 |  | 不是耐腐蚀合金
气态 | 气液混合 | 气态 | 气液混合
是否经过分离器分类 | 否 | 是否经过分离器分类 | 否
水含量（v%） | 1-5 | 水含量（v%） | 1-5
腐蚀机理 | 无 | 腐蚀机理 | 无
CO2 | 含CO2 | CO2 | 含CO2
材质 | 碳钢 | 材质 | 低合金钢
| 不是耐腐蚀合金 |  | 不是耐腐蚀合金
气态 | 气液混合 | 气态 | 气液混合
是否经过分离器分类 | 否 | 是否经过分离器分类 | 否
水含量（v%） | ≤1 | 水含量（v%） | ≤1
腐蚀机理 | 无 | 腐蚀机理 | 无
CO2 | 含CO2 | CO2 | 含CO2
材质 | 碳钢 | 材质 | 低合金钢
| 不是耐腐蚀合金 |  | 不是耐腐蚀合金
气态 | 气液混合 | 气态 | 气液混合
是否经过分离器分类 | 是 | 是否经过分离器分类 | 是
水含量（v%） | ＞5 | 水含量（v%） | ＞5
腐蚀机理 | CO2腐蚀 | 腐蚀机理 | CO2腐蚀
CO2 | 含CO2 | CO2 | 含CO2
材质 | 碳钢 | 材质 | 低合金钢
| 不是耐腐蚀合金 |  | 不是耐腐蚀合金
气态 | 气液混合 | 气态 | 气液混合
是否经过分离器分类 | 是 | 是否经过分离器分类 | 是
水含量（v%） | ≤1 | 水含量（v%） | ≤1
腐蚀机理 | 无 | 腐蚀机理 | 无
CO2 | 含CO2 | CO2 | 含CO2
材质 | 碳钢 | 材质 | 低合金钢
| 不是耐腐蚀合金 |  | 不是耐腐蚀合金
气态 | 气液混合 | 气态 | 气液混合
是否经过分离器分类 | 是 | 是否经过分离器分类 | 是
水含量（v%） | 1-5 | 水含量（v%） | 1-5
腐蚀机理 | CO2腐蚀 | 腐蚀机理 | CO2腐蚀

## 微生物腐蚀识别逻辑
微生物腐蚀机理识别
碳钢材质 |  | 低合金钢 |  | SS316不锈钢 |  | 双相不锈钢 |  | 6Mo不锈钢 |  | 铜镍合金 |  | 钛及钛合金
微生物 | 无微生物 | 微生物 | 无微生物 | 材质 | SS316不锈钢 | 材质 | 双相不锈钢 | 材质 | 6Mo不锈钢 | 材质 | 铜镍合金 | 材质 | 钛及钛合金
腐蚀机理 | 无 | 腐蚀机理 | 无 | 腐蚀机理 | 无 | 腐蚀机理 | 无 | 腐蚀机理 | 无 | 腐蚀机理 | 无 | 腐蚀机理 | 无
微生物 | 有微生物 | 微生物 | 有微生物
材质 | 碳钢 | 材质 | 低合金钢
操作温度 | <10℃ | 操作温度 | <10℃
腐蚀机理 | 无 | 腐蚀机理 | 无
微生物 | 有微生物 | 微生物 | 有微生物
材质 | 碳钢 | 材质 | 低合金钢
操作温度 | >90℃ | 操作温度 | >90℃
腐蚀机理 | 无 | 腐蚀机理 | 无
微生物 | 有微生物 | 微生物 | 有微生物
材质 | 碳钢 | 材质 | 低合金钢
操作温度 | 10≤T≤90℃ | 操作温度 | 10≤T≤90℃
水介质类型 | 新鲜水 | 水介质类型 | 新鲜水
腐蚀机理 | 微生物腐蚀 | 腐蚀机理 | 微生物腐蚀
微生物 | 有微生物 | 微生物 | 有微生物
材质 | 碳钢 | 材质 | 低合金钢
操作温度 | 10≤T≤90℃ | 操作温度 | 10≤T≤90℃
水介质类型 | 海水 | 水介质类型 | 海水
腐蚀机理 | 微生物腐蚀 | 腐蚀机理 | 微生物腐蚀
微生物 | 有微生物 | 微生物 | 有微生物
材质 | 碳钢 | 材质 | 低合金钢
水介质类型 | 原始海水 | 水介质类型 | 原始海水
腐蚀机理 | 空 | 腐蚀机理 | 空
微生物 | 有微生物 | 微生物 | 有微生物
材质 | 碳钢 | 材质 | 低合金钢
水介质类型 | 低氧海水 | 水介质类型 | 低氧海水
腐蚀机理 | 空 | 腐蚀机理 | 空
微生物 | 有微生物 | 微生物 | 有微生物
材质 | 碳钢 | 材质 | 低合金钢
水介质类型 | 海水+杀菌/氯化 | 水介质类型 | 海水+杀菌/氯化
腐蚀机理 | 空 | 腐蚀机理 | 空
微生物 | 有微生物 | 微生物 | 有微生物
材质 | 碳钢 | 材质 | 低合金钢
操作温度 | 10≤T≤90℃ | 操作温度 | 10≤T≤90℃
水介质类型 | 生活污水 | 水介质类型 | 生活污水
腐蚀机理 | 微生物腐蚀 | 腐蚀机理 | 微生物腐蚀
微生物 | 有微生物 | 微生物 | 有微生物
材质 | 碳钢 | 材质 | 低合金钢
水介质类型 | 其他 | 水介质类型 | 其他
腐蚀机理 | 无 | 腐蚀机理 | 无
微生物 | 有微生物 | 微生物 | 有微生物
材质 | 碳钢 | 材质 | 低合金钢
水介质类型 | 开排水 | 水介质类型 | 开排水
腐蚀机理 | 无 | 腐蚀机理 | 无
微生物 | 有微生物 | 微生物 | 有微生物
材质 | 碳钢 | 材质 | 低合金钢
水介质类型 | 闭排水 | 水介质类型 | 闭排水
腐蚀机理 | 无 | 腐蚀机理 | 无

## 水腐蚀机理识别
水腐蚀机理识别
碳钢材质 |  | 低合金钢 |  | SS316不锈钢 |  | 双相不锈钢 |  | 6Mo不锈钢 |  | 铜镍合金 |  | 钛及钛合金
材质 | 碳钢 | 材质 | 低合金钢 | 材质 | SS316不锈钢 | 材质 | 双相不锈钢 | 材质 | 6Mo不锈钢 | 材质 | 铜镍合金 | 材质 | 钛及钛合金
流速 | 流速≥5.5m/s | 流速 | 流速≥5.5m/s | 水介质类型 | 原始海水 | 水介质类型 | 原始海水 | 水介质类型 | 原始海水 | 水介质类型 | 原始海水 | 腐蚀机理 | 无
腐蚀机理 | 无 | 腐蚀机理 | 无 | 操作温度 | <0℃ | 操作温度 | <0℃ | 操作温度 | <0℃ | 腐蚀机理 | 水腐蚀
|  |  |  | 腐蚀机理 | 无 | 腐蚀机理 | 无 | 腐蚀机理 | 无
材质 | 碳钢 | 材质 | 低合金钢 | 材质 | SS316不锈钢 | 材质 | 双相不锈钢 | 材质 | 6Mo不锈钢 | 材质 | 铜镍合金
流速 | 流速<5.5m/s | 流速 | 流速<5.5m/s | 水介质类型 | 原始海水 | 水介质类型 | 原始海水 | 水介质类型 | 原始海水 | 水介质类型 | 海水+杀菌/氯化
水介质类型 | 原始海水 | 水介质类型 | 原始海水 | 操作温度 | 0℃≤T≤20℃ | 操作温度 | 0℃≤T≤30℃ | 操作温度 | 0℃≤T≤35℃ | 腐蚀机理 | 水腐蚀
腐蚀机理 | 水腐蚀 | 腐蚀机理 | 水腐蚀 | 腐蚀机理 | 水腐蚀 | 腐蚀机理 | 水腐蚀 | 腐蚀机理 | 水腐蚀
材质 | 碳钢 | 材质 | 低合金钢 | 材质 | SS316不锈钢 | 材质 | 双相不锈钢 | 材质 | 6Mo不锈钢 | 材质 | 铜镍合金
流速 | 流速<5.5m/s | 流速 | 流速<5.5m/s | 水 | 原始海水 | 水 | 原始海水 | 水 | 原始海水 | 水介质类型 | 低氧海水
水介质类型 | 海水+杀菌/氯化 | 水介质类型 | 海水+杀菌/氯化 | 操作温度 | >20℃ | 操作温度 | >30℃ | 操作温度 | >35℃ | 腐蚀机理 | 水腐蚀
腐蚀机理 | 水腐蚀 | 腐蚀机理 | 水腐蚀 | 腐蚀机理 | 无 | 腐蚀机理 | 无 | 腐蚀机理 | 无
材质 | 碳钢 | 材质 | 低合金钢 | 材质 | SS316不锈钢 | 材质 | 双相不锈钢 | 材质 | 6Mo不锈钢 | 材质 | 铜镍合金
流速 | 流速<5.5m/s | 流速 | 流速<5.5m/s | 水介质类型 | 低氧海水 | 水介质类型 | 低氧海水 | 水介质类型 | 低氧海水 | 水介质类型 | 新鲜水
水介质类型 | 低氧海水 | 水介质类型 | 低氧海水 | 操作温度 | <60℃ | 操作温度 | <100℃ | 腐蚀机理 | 无 | 腐蚀机理 | 水腐蚀
腐蚀机理 | 水腐蚀 | 腐蚀机理 | 水腐蚀 | 腐蚀机理 | 无 | 腐蚀机理 | 无
材质 | 碳钢 | 材质 | 低合金钢 | 材质 | SS316不锈钢 | 材质 | 双相不锈钢 | 材质 | 6Mo不锈钢 | 材质 | 铜镍合金
流速 | 流速<5.5m/s | 流速 | 流速<5.5m/s | 水介质类型 | 低氧海水 | 水介质类型 | 低氧海水 | 水介质类型 | 新鲜水 | 水介质类型 | 开排水
水介质类型 | 新鲜水 | 水介质类型 | 新鲜水 | 操作温度 | 60℃≤T≤100℃ | 操作温度 | 100℃≤T≤140℃ | 腐蚀机理 | 无 | 腐蚀机理 | 水腐蚀
腐蚀机理 | 水腐蚀 | 腐蚀机理 | 水腐蚀 | 腐蚀机理 | 水腐蚀 | 腐蚀机理 | 水腐蚀
材质 | 碳钢 | 材质 | 低合金钢 | 材质 | SS316不锈钢 | 材质 | 双相不锈钢 | 材质 | 6Mo不锈钢 | 材质 | 铜镍合金
流速 | 流速<5.5m/s | 流速 | 流速<5.5m/s | 水 | 低氧海水 | 水 | 低氧海水 | 水 | 闭排水 | 水介质类型 | 闭排水
水介质类型 | 开排水 | 水介质类型 | 开排水 | 操作温度 | >100℃ | 操作温度 | >140℃ | 腐蚀机理 | 无 | 腐蚀机理 | 水腐蚀
腐蚀机理 | 水腐蚀 | 腐蚀机理 | 水腐蚀 | 腐蚀机理 | 无 | 腐蚀机理 | 无
材质 | 碳钢 | 材质 | 低合金钢 | 材质 | SS316不锈钢 | 材质 | 双相不锈钢 | 材质 | 6Mo不锈钢 | 材质 | 铜镍合金
流速 | 流速<5.5m/s | 流速 | 流速<5.5m/s | 水介质类型 | 新鲜水 | 水介质类型 | 新鲜水 | 水介质类型 | 开排水 | 水介质类型 | 生活污水
水介质类型 | 闭排水 | 水介质类型 | 闭排水 | 操作温度 | <40℃ | 操作温度 | <130℃ | 腐蚀机理 | 无 | 腐蚀机理 | 水腐蚀
腐蚀机理 | 水腐蚀 | 腐蚀机理 | 水腐蚀 | 腐蚀机理 | 无 | 腐蚀机理 | 无
材质 | 碳钢 | 材质 | 低合金钢 | 材质 | SS316不锈钢 | 材质 | 双相不锈钢 | 材质 | 6Mo不锈钢 | 材质 | 铜镍合金
流速 | 流速<5.5m/s | 流速 | 流速<5.5m/s | 水介质类型 | 新鲜水 | 水介质类型 | 新鲜水 | 水介质类型 | 其他 | 水介质类型 | 其他
水介质类型 | 生活污水 | 水介质类型 | 生活污水 | 操作温度 | 40℃≤T≤80℃ | 操作温度 | 130℃≤T≤150℃ | 腐蚀机理 | 无 | 腐蚀机理 | 无
腐蚀机理 | 水腐蚀 | 腐蚀机理 | 水腐蚀 | 腐蚀机理 | 水腐蚀 | 腐蚀机理 | 水腐蚀
材质 | 碳钢 | 材质 | 低合金钢 | 材质 | SS316不锈钢 | 材质 | 双相不锈钢 | 材质 | 6Mo不锈钢
流速 | 流速<5.5m/s | 流速 | 流速<5.5m/s | 水 | 新鲜水 | 水 | 新鲜水 | 水介质类型 | 海水+杀菌/氯化
水介质类型 | 其他 | 水介质类型 | 其他 | 操作温度 | >80℃ | 操作温度 | >150℃ | 腐蚀机理 | 无
腐蚀机理 | 无 | 腐蚀机理 | 无 | 腐蚀机理 | 无 | 腐蚀机理 | 无
|  |  |  | 材质 | SS316不锈钢 | 材质 | 双相不锈钢 | 材质 | 6Mo不锈钢
|  |  |  | 水介质类型 | 闭排水 | 水介质类型 | 闭排水 | 水介质类型 | 海水
|  |  |  | 操作温度 | <100℃ | 操作温度 | <130℃ | 腐蚀机理 | 空
|  |  |  | 腐蚀机理 | 无 | 腐蚀机理 | 无
|  |  |  | 材质 | SS316不锈钢 | 材质 | 双相不锈钢
|  |  |  | 水介质类型 | 闭排水 | 水介质类型 | 闭排水
|  |  |  | 操作温度 | 100℃≤T≤140℃ | 操作温度 | 130℃≤T≤150℃
|  |  |  | 腐蚀机理 | 水腐蚀 | 腐蚀机理 | 水腐蚀
|  |  |  | 材质 | SS316不锈钢 | 材质 | 双相不锈钢
|  |  |  | 水介质类型 | 闭排水 | 水 | 闭排
|  |  |  | 操作温度 | >140℃ | 操作温度 | >150℃
|  |  |  | 腐蚀机理 | 无 | 腐蚀机理 | 无
|  |  |  | 材质 | SS316不锈钢 | 材质 | 双相不锈钢
|  |  |  | 水介质类型 | 开排水 | 水介质类型 | 开排水
|  |  |  | 腐蚀机理 | 无 | 腐蚀机理 | 无
|  |  |  | 材质 | SS316不锈钢 | 材质 | 双相不锈钢
|  |  |  | 水介质类型 | 其他 | 水介质类型 | 其他
|  |  |  | 腐蚀机理 | 无 | 腐蚀机理 | 无
|  |  |  | 材质 | SS316不锈钢 | 材质 | 双相不锈钢
|  |  |  | 水介质类型 | 海水+杀菌/氯化 | 水介质类型 | 海水+杀菌/氯化
|  |  |  | 腐蚀机理 | 无 | 腐蚀机理 | 无
|  |  |  | 材质 | SS316不锈钢 | 材质 | 双相不锈钢
|  |  |  | 水介质类型 | 海水 | 水介质类型 | 海水
|  |  |  | 腐蚀机理 | 空 | 腐蚀机理 | 空

## 结垢趋势预测
结垢趋势预测
碳钢材质 |  | 低合金钢 |  | SS316不锈钢 |  | 双相不锈钢 |  |  | 6Mo不锈钢 |  | 铜镍合金 |  | 钛及钛合金
碳酸钙结垢计算 |  | 碳酸钙结垢计算 |  | 碳酸钙结垢计算 |  | 碳酸钙结垢计算 |  |  | 碳酸钙结垢计算 |  | 碳酸钙结垢计算 |  | 碳酸钙结垢计算
材质 | 碳钢 | 材质 | 低合金钢 | 材质 | SS316不锈钢 | 材质 | 双相不锈钢 |  | 材质 | 6Mo不锈钢 | 材质 | 铜镍合金 | 材质 | 钛及钛合金
Ca2+浓度 | pCa=-lg(Ca2+浓度） | Ca2+浓度 | pCa=-lg(Ca2+浓度） | Ca2+浓度 | pCa=-lg(Ca2+浓度） | Ca2+浓度 | pCa=-lg(Ca2+浓度） |  | Ca2+浓度 | pCa=-lg(Ca2+浓度） | Ca2+浓度 | pCa=-lg(Ca2+浓度） | Ca2+浓度 | pCa=-lg(Ca2+浓度）
CO32+、HCO3-浓度 |  | CO32+、HCO3-浓度 |  | CO32+、HCO3-浓度 |  | CO32+、HCO3-浓度 |  |  | CO32+、HCO3-浓度 |  | CO32+、HCO3-浓度 |  | CO32+、HCO3-浓度
PH、修正系数 | SI=PH-修正系数-pCa-pAlK SI＜0 | PH、修正系数 | SI=PH-修正系数-pCa-pAlK SI＜0 | PH、修正系数 | SI=PH-修正系数-pCa-pAlK SI＜0 | PH、修正系数 | SI=PH-修正系数-pCa-pAlK SI＜0 |  | PH、修正系数 | SI=PH-修正系数-pCa-pAlK SI＜0 | PH、修正系数 | SI=PH-修正系数-pCa-pAlK SI＜0 | PH、修正系数 | SI=PH-修正系数-pCa-pAlK SI＜0
腐蚀机理 | 无结垢趋势 | 腐蚀机理 | 无结垢趋势 | 腐蚀机理 | 无结垢趋势 | 腐蚀机理 | 无结垢趋势 |  | 腐蚀机理 | 无结垢趋势 | 腐蚀机理 | 无结垢趋势 | 腐蚀机理 | 无结垢趋势
碳酸钙结垢计算 |  | 碳酸钙结垢计算 |  | 碳酸钙结垢计算 |  | 碳酸钙结垢计算 |  |  | 碳酸钙结垢计算 |  | 碳酸钙结垢计算 |  | 碳酸钙结垢计算
材质 | 碳钢 | 材质 | 低合金钢 | 材质 | SS316不锈钢 | 材质 | 双相不锈钢 |  | 材质 | 6Mo不锈钢 | 材质 | 铜镍合金 | 材质 | 钛及钛合金
Ca2+浓度 | pCa=-lg(Ca2+浓度） | Ca2+浓度 | pCa=-lg(Ca2+浓度） | Ca2+浓度 | pCa=-lg(Ca2+浓度） | Ca2+浓度 | pCa=-lg(Ca2+浓度） |  | Ca2+浓度 | pCa=-lg(Ca2+浓度） | Ca2+浓度 | pCa=-lg(Ca2+浓度） | Ca2+浓度 | pCa=-lg(Ca2+浓度）
CO32+、HCO3-浓度 |  | CO32+、HCO3-浓度 |  | CO32+、HCO3-浓度 |  | CO32+、HCO3-浓度 |  |  | CO32+、HCO3-浓度 |  | CO32+、HCO3-浓度 |  | CO32+、HCO3-浓度
PH、修正系数 | SI=PH-修正系数-pCa-pAlK SI=0 | PH、修正系数 | SI=PH-修正系数-pCa-pAlK SI=0 | PH、修正系数 | SI=PH-修正系数-pCa-pAlK SI=0 | PH、修正系数 | SI=PH-修正系数-pCa-pAlK SI=0 |  | PH、修正系数 | SI=PH-修正系数-pCa-pAlK SI=0 | PH、修正系数 | SI=PH-修正系数-pCa-pAlK SI=0 | PH、修正系数 | SI=PH-修正系数-pCa-pAlK SI=0
腐蚀机理 | 碳酸钙结垢临界状态 | 腐蚀机理 | 碳酸钙结垢临界状态 | 腐蚀机理 | 碳酸钙结垢临界状态 | 腐蚀机理 | 碳酸钙结垢临界状态 |  | 腐蚀机理 | 碳酸钙结垢临界状态 | 腐蚀机理 | 碳酸钙结垢临界状态 | 腐蚀机理 | 碳酸钙结垢临界状态
碳酸钙结垢计算 |  | 碳酸钙结垢计算 |  | 碳酸钙结垢计算 |  | 碳酸钙结垢计算 |  |  | 碳酸钙结垢计算 |  | 碳酸钙结垢计算 |  | 碳酸钙结垢计算
材质 | 碳钢 | 材质 | 低合金钢 | 材质 | SS316不锈钢 | 材质 | 双相不锈钢 |  | 材质 | 6Mo不锈钢 | 材质 | 铜镍合金 | 材质 | 钛及钛合金
Ca2+浓度 | pCa=-lg(Ca2+浓度） | Ca2+浓度 | pCa=-lg(Ca2+浓度） | Ca2+浓度 | pCa=-lg(Ca2+浓度） | Ca2+浓度 | pCa=-lg(Ca2+浓度） |  | Ca2+浓度 | pCa=-lg(Ca2+浓度） | Ca2+浓度 | pCa=-lg(Ca2+浓度） | Ca2+浓度 | pCa=-lg(Ca2+浓度）
CO32+、HCO3-浓度 |  | CO32+、HCO3-浓度 |  | CO32+、HCO3-浓度 |  | CO32+、HCO3-浓度 |  |  | CO32+、HCO3-浓度 |  | CO32+、HCO3-浓度 |  | CO32+、HCO3-浓度
PH、修正系数 | SI=PH-修正系数-pCa-pAlK SI＞0 | PH、修正系数 | SI=PH-修正系数-pCa-pAlK SI＞0 | PH、修正系数 | SI=PH-修正系数-pCa-pAlK SI＞0 | PH、修正系数 | SI=PH-修正系数-pCa-pAlK SI＞0 |  | PH、修正系数 | SI=PH-修正系数-pCa-pAlK SI＞0 | PH、修正系数 | SI=PH-修正系数-pCa-pAlK SI＞0 | PH、修正系数 | SI=PH-修正系数-pCa-pAlK SI＞0
腐蚀机理 | 有碳酸钙结垢趋势 | 腐蚀机理 | 有碳酸钙结垢趋势 | 腐蚀机理 | 有碳酸钙结垢趋势 | 腐蚀机理 | 有碳酸钙结垢趋势 |  | 腐蚀机理 | 有碳酸钙结垢趋势 | 腐蚀机理 | 有碳酸钙结垢趋势 | 腐蚀机理 | 有碳酸钙结垢趋势
硫酸钙结垢计算 |  | 硫酸钙结垢计算 |  | 硫酸钙结垢计算 |  | 硫酸钙结垢计算 |  | 硫酸钡 | 硫酸钙结垢计算 |  | 硫酸钙结垢计算 |  | 硫酸钙结垢计算
材质 | 碳钢 | 材质 | 低合金钢 | 材质 | SS316不锈钢 | 材质 | 双相不锈钢 |  | 材质 | 6Mo不锈钢 | 材质 | 铜镍合金 | 材质 | 钛及钛合金
SO42-、Ca2+浓度 | X=¦Ca2+浓度-SO42-浓度¦ C=(min[Ca2+浓度,SO42-浓度])×1000 | SO42-、Ca2+浓度 | X=¦Ca2+浓度-SO42-浓度¦ C=(min[Ca2+浓度,SO42-浓度])×1000 | SO42-、Ca2+浓度 | X=¦Ca2+浓度-SO42-浓度¦ C=(min[Ca2+浓度,SO42-浓度])×1000 | SO42-、Ca2+浓度 | X=¦Ca2+浓度-SO42-浓度¦ C=(min[Ca2+浓度,SO42-浓度])×1000 |  | SO42-、Ca2+浓度 | X=¦Ca2+浓度-SO42-浓度¦ C=(min[Ca2+浓度,SO42-浓度])×1000 | SO42-、Ca2+浓度 | X=¦Ca2+浓度-SO42-浓度¦ C=(min[Ca2+浓度,SO42-浓度])×1000 | SO42-、Ca2+浓度 | X=¦Ca2+浓度-SO42-浓度¦ C=(min[Ca2+浓度,SO42-浓度])×1000
Ksp |  | Ksp |  | Ksp |  | Ksp |  | B | Ksp |  | Ksp |  | Ksp
| S＜C |  | S＜C |  | S＜C |  | S＜C | 腐蚀机理 |  | S＜C |  | S＜C |  | S＜C
腐蚀机理 | 有硫酸钙结垢趋势 | 腐蚀机理 | 有硫酸钙结垢趋势 | 腐蚀机理 | 有硫酸钙结垢趋势 | 腐蚀机理 | 有硫酸钙结垢趋势 |  | 腐蚀机理 | 有硫酸钙结垢趋势 | 腐蚀机理 | 有硫酸钙结垢趋势 | 腐蚀机理 | 有硫酸钙结垢趋势
硫酸钙结垢计算 |  | 硫酸钙结垢计算 |  | 硫酸钙结垢计算 |  | 硫酸钙结垢计算 |  | 硫酸钡 | 硫酸钙结垢计算 |  | 硫酸钙结垢计算 |  | 硫酸钙结垢计算
材质 | 碳钢 | 材质 | 低合金钢 | 材质 | SS316不锈钢 | 材质 | 双相不锈钢 | Ksp/Q | 材质 | 6Mo不锈钢 | 材质 | 铜镍合金 | 材质 | 钛及钛合金
SO42-、Ca2+浓度 | X=¦Ca2+浓度-SO42-浓度¦ C=(min[Ca2+浓度,SO42-浓度])×1000 | SO42-、Ca2+浓度 | X=¦Ca2+浓度-SO42-浓度¦ C=(min[Ca2+浓度,SO42-浓度])×1000 | SO42-、Ca2+浓度 | X=¦Ca2+浓度-SO42-浓度¦ C=(min[Ca2+浓度,SO42-浓度])×1000 | SO42-、Ca2+浓度 | X=¦Ca2+浓度-SO42-浓度¦ C=(min[Ca2+浓度,SO42-浓度])×1000 | 腐蚀机理 | SO42-、Ca2+浓度 | X=¦Ca2+浓度-SO42-浓度¦ C=(min[Ca2+浓度,SO42-浓度])×1000 | SO42-、Ca2+浓度 | X=¦Ca2+浓度-SO42-浓度¦ C=(min[Ca2+浓度,SO42-浓度])×1000 | SO42-、Ca2+浓度 | X=¦Ca2+浓度-SO42-浓度¦ C=(min[Ca2+浓度,SO42-浓度])×1000
Ksp |  | Ksp |  | Ksp |  | Ksp |  |  | Ksp |  | Ksp |  | Ksp
| S=C |  | S=C |  | S=C |  | S=C |  |  | S=C |  | S=C |  | S=C
腐蚀机理 | 硫酸钙结垢临界状态 | 腐蚀机理 | 硫酸钙结垢临界状态 | 腐蚀机理 | 硫酸钙结垢临界状态 | 腐蚀机理 | 硫酸钙结垢临界状态 |  | 腐蚀机理 | 硫酸钙结垢临界状态 | 腐蚀机理 | 硫酸钙结垢临界状态 | 腐蚀机理 | 硫酸钙结垢临界状态
硫酸钙结垢计算 |  | 硫酸钙结垢计算 |  | 硫酸钙结垢计算 |  | 硫酸钙结垢计算 |  | 硫酸钡 | 硫酸钙结垢计算 |  | 硫酸钙结垢计算 |  | 硫酸钙结垢计算
材质 | 碳钢 | 材质 | 低合金钢 | 材质 | SS316不锈钢 | 材质 | 双相不锈钢 |  | 材质 | 6Mo不锈钢 | 材质 | 铜镍合金 | 材质 | 钛及钛合金
SO42-、Ca2+浓度 | X=¦Ca2+浓度-SO42-浓度¦ C=(min[Ca2+浓度,SO42-浓度])×1000 | SO42-、Ca2+浓度 | X=¦Ca2+浓度-SO42-浓度¦ C=(min[Ca2+浓度,SO42-浓度])×1000 | SO42-、Ca2+浓度 | X=¦Ca2+浓度-SO42-浓度¦ C=(min[Ca2+浓度,SO42-浓度])×1000 | SO42-、Ca2+浓度 | X=¦Ca2+浓度-SO42-浓度¦ C=(min[Ca2+浓度,SO42-浓度])×1000 |  | SO42-、Ca2+浓度 | X=¦Ca2+浓度-SO42-浓度¦ C=(min[Ca2+浓度,SO42-浓度])×1000 | SO42-、Ca2+浓度 | X=¦Ca2+浓度-SO42-浓度¦ C=(min[Ca2+浓度,SO42-浓度])×1000 | SO42-、Ca2+浓度 | X=¦Ca2+浓度-SO42-浓度¦ C=(min[Ca2+浓度,SO42-浓度])×1000
Ksp |  | Ksp |  | Ksp |  | Ksp |  |  | Ksp |  | Ksp |  | Ksp
| S＞C |  | S＞C |  | S＞C |  | S＞C |  |  | S＞C |  | S＞C |  | S＞C
腐蚀机理 | 无结垢趋势 | 腐蚀机理 | 无结垢趋势 | 腐蚀机理 | 无结垢趋势 | 腐蚀机理 | 无结垢趋势 |  | 腐蚀机理 | 无结垢趋势 | 腐蚀机理 | 无结垢趋势 | 腐蚀机理 | 无结垢趋势
硫酸钡结垢计算 |  | 硫酸钡结垢计算 |  | 硫酸钡结垢计算 |  | 硫酸钡结垢计算 |  |  | 硫酸钡结垢计算 |  | 硫酸钡结垢计算 |  | 硫酸钡结垢计算
材质 | 碳钢 | 材质 | 低合金钢 | 材质 | SS316不锈钢 | 材质 | 双相不锈钢 |  | 材质 | 6Mo不锈钢 | 材质 | 铜镍合金 | 材质 | 钛及钛合金
Ba2+浓度(m)、SO42-浓度(a) |  | Ba2+浓度(m)、SO42-浓度(a) |  | Ba2+浓度(m)、SO42-浓度(a) |  | Ba2+浓度(m)、SO42-浓度(a) |  |  | Ba2+浓度(m)、SO42-浓度(a) |  | Ba2+浓度(m)、SO42-浓度(a) |  | Ba2+浓度(m)、SO42-浓度(a)
| B＜0 |  | B＜0 |  | B＜0 |  | B＜0 |  |  | B＜0 |  | B＜0 |  | B＜0
腐蚀机理 | 无结垢趋势 | 腐蚀机理 | 无结垢趋势 | 腐蚀机理 | 无结垢趋势 | 腐蚀机理 | 无结垢趋势 |  | 腐蚀机理 | 无结垢趋势 | 腐蚀机理 | 无结垢趋势 | 腐蚀机理 | 无结垢趋势
硫酸钡结垢计算 |  | 硫酸钡结垢计算 |  | 硫酸钡结垢计算 |  | 硫酸钡结垢计算 |  |  | 硫酸钡结垢计算 |  | 硫酸钡结垢计算 |  | 硫酸钡结垢计算
材质 | 碳钢 | 材质 | 低合金钢 | 材质 | SS316不锈钢 | 材质 | 双相不锈钢 |  | 材质 | 6Mo不锈钢 | 材质 | 铜镍合金 | 材质 | 钛及钛合金
Ba2+浓度(m)、SO42-浓度(a) |  | Ba2+浓度(m)、SO42-浓度(a) |  | Ba2+浓度(m)、SO42-浓度(a) |  | Ba2+浓度(m)、SO42-浓度(a) |  |  | Ba2+浓度(m)、SO42-浓度(a) |  | Ba2+浓度(m)、SO42-浓度(a) |  | Ba2+浓度(m)、SO42-浓度(a)
| B=0 |  | B=0 |  | B=0 |  | B=0 |  |  | B=0 |  | B=0 |  | B=0
腐蚀机理 | 无结垢趋势 | 腐蚀机理 | 无结垢趋势 | 腐蚀机理 | 无结垢趋势 | 腐蚀机理 | 无结垢趋势 |  | 腐蚀机理 | 无结垢趋势 | 腐蚀机理 | 无结垢趋势 | 腐蚀机理 | 无结垢趋势
硫酸钡结垢计算 |  | 硫酸钡结垢计算 |  | 硫酸钡结垢计算 |  | 硫酸钡结垢计算 |  |  | 硫酸钡结垢计算 |  | 硫酸钡结垢计算 |  | 硫酸钡结垢计算
材质 | 碳钢 | 材质 | 低合金钢 | 材质 | SS316不锈钢 | 材质 | 双相不锈钢 |  | 材质 | 6Mo不锈钢 | 材质 | 铜镍合金 | 材质 | 钛及钛合金
Ba2+浓度(m)、SO42-浓度(a) |  | Ba2+浓度(m)、SO42-浓度(a) |  | Ba2+浓度(m)、SO42-浓度(a) |  | Ba2+浓度(m)、SO42-浓度(a) |  |  | Ba2+浓度(m)、SO42-浓度(a) |  | Ba2+浓度(m)、SO42-浓度(a) |  | Ba2+浓度(m)、SO42-浓度(a)
| B＞0 |  | B＞0 |  | B＞0 |  | B＞0 |  |  | B＞0 |  | B＞0 |  | B＞0
腐蚀机理 | 有硫酸钡结垢趋势 | 腐蚀机理 | 有硫酸钡结垢趋势 | 腐蚀机理 | 有硫酸钡结垢趋势 | 腐蚀机理 | 有硫酸钡结垢趋势 |  | 腐蚀机理 | 有硫酸钡结垢趋势 | 腐蚀机理 | 有硫酸钡结垢趋势 | 腐蚀机理 | 有硫酸钡结垢趋势
硫酸锶结垢计算 |  | 硫酸锶结垢计算 |  | 硫酸锶结垢计算 |  | 硫酸锶结垢计算 |  |  | 硫酸锶结垢计算 |  | 硫酸锶结垢计算 |  | 硫酸锶结垢计算
材质 | 碳钢 | 材质 | 低合金钢 | 材质 | SS316不锈钢 | 材质 | 双相不锈钢 |  | 材质 | 6Mo不锈钢 | 材质 | 铜镍合金 | 材质 | 钛及钛合金
Sr2+浓度、SO42-浓度、Ksp | Q=(Sr2+浓度）×（SO42-）浓度 | Sr2+浓度、SO42-浓度、Ksp | Q=(Sr2+浓度）×（SO42-）浓度 | Sr2+浓度、SO42-浓度、Ksp | Q=(Sr2+浓度）×（SO42-）浓度 | Sr2+浓度、SO42-浓度、Ksp | Q=(Sr2+浓度）×（SO42-）浓度 |  | Sr2+浓度、SO42-浓度、Ksp | Q=(Sr2+浓度）×（SO42-）浓度 | Sr2+浓度、SO42-浓度、Ksp | Q=(Sr2+浓度）×（SO42-）浓度 | Sr2+浓度、SO42-浓度、Ksp | Q=(Sr2+浓度）×（SO42-）浓度
| Q/Ksp＞1.0 |  | Q/Ksp＞1.0 |  | Q/Ksp＞1.0 |  | Q/Ksp＞1.0 |  |  | Q/Ksp＞1.0 |  | Q/Ksp＞1.0 |  | Q/Ksp＞1.0
腐蚀机理 | 有硫酸锶结垢趋势 | 腐蚀机理 | 有硫酸锶结垢趋势 | 腐蚀机理 | 有硫酸锶结垢趋势 | 腐蚀机理 | 有硫酸锶结垢趋势 |  | 腐蚀机理 | 有硫酸锶结垢趋势 | 腐蚀机理 | 有硫酸锶结垢趋势 | 腐蚀机理 | 有硫酸锶结垢趋势
硫酸锶结垢计算 |  | 硫酸锶结垢计算 |  | 硫酸锶结垢计算 |  | 硫酸锶结垢计算 |  |  | 硫酸锶结垢计算 |  | 硫酸锶结垢计算 |  | 硫酸锶结垢计算
材质 | 碳钢 | 材质 | 低合金钢 | 材质 | SS316不锈钢 | 材质 | 双相不锈钢 |  | 材质 | 6Mo不锈钢 | 材质 | 铜镍合金 | 材质 | 钛及钛合金
Sr2+浓度、SO42-浓度、Ksp | Q=(Sr2+浓度）×（SO42-）浓度 | Sr2+浓度、SO42-浓度、Ksp | Q=(Sr2+浓度）×（SO42-）浓度 | Sr2+浓度、SO42-浓度、Ksp | Q=(Sr2+浓度）×（SO42-）浓度 | Sr2+浓度、SO42-浓度、Ksp | Q=(Sr2+浓度）×（SO42-）浓度 |  | Sr2+浓度、SO42-浓度、Ksp | Q=(Sr2+浓度）×（SO42-）浓度 | Sr2+浓度、SO42-浓度、Ksp | Q=(Sr2+浓度）×（SO42-）浓度 | Sr2+浓度、SO42-浓度、Ksp | Q=(Sr2+浓度）×（SO42-）浓度
| Q/Ksp=1.0 |  | Q/Ksp=1.0 |  | Q/Ksp=1.0 |  | Q/Ksp=1.0 |  |  | Q/Ksp=1.0 |  | Q/Ksp=1.0 |  | Q/Ksp=1.0
腐蚀机理 | 硫酸锶结垢临界状态 | 腐蚀机理 | 硫酸锶结垢临界状态 | 腐蚀机理 | 硫酸锶结垢临界状态 | 腐蚀机理 | 硫酸锶结垢临界状态 |  | 腐蚀机理 | 硫酸锶结垢临界状态 | 腐蚀机理 | 硫酸锶结垢临界状态 | 腐蚀机理 | 硫酸锶结垢临界状态
硫酸锶结垢计算 |  | 硫酸锶结垢计算 |  | 硫酸锶结垢计算 |  | 硫酸锶结垢计算 |  |  | 硫酸锶结垢计算 |  | 硫酸锶结垢计算 |  | 硫酸锶结垢计算
材质 | 碳钢 | 材质 | 低合金钢 | 材质 | SS316不锈钢 | 材质 | 双相不锈钢 |  | 材质 | 6Mo不锈钢 | 材质 | 铜镍合金 | 材质 | 钛及钛合金
Sr2+浓度、SO42-浓度、Ksp | Q=(Sr2+浓度）×（SO42-）浓度 | Sr2+浓度、SO42-浓度、Ksp | Q=(Sr2+浓度）×（SO42-）浓度 | Sr2+浓度、SO42-浓度、Ksp | Q=(Sr2+浓度）×（SO42-）浓度 | Sr2+浓度、SO42-浓度、Ksp | Q=(Sr2+浓度）×（SO42-）浓度 |  | Sr2+浓度、SO42-浓度、Ksp | Q=(Sr2+浓度）×（SO42-）浓度 | Sr2+浓度、SO42-浓度、Ksp | Q=(Sr2+浓度）×（SO42-）浓度 | Sr2+浓度、SO42-浓度、Ksp | Q=(Sr2+浓度）×（SO42-）浓度
| Q/Ksp=＜1.0 |  | Q/Ksp=＜1.0 |  | Q/Ksp=＜1.0 |  | Q/Ksp=＜1.0 |  |  | Q/Ksp=＜1.0 |  | Q/Ksp=＜1.0 |  | Q/Ksp=＜1.0
腐蚀机理 | 无结垢趋势 | 腐蚀机理 | 无结垢趋势 | 腐蚀机理 | 无结垢趋势 | 腐蚀机理 | 无结垢趋势 |  | 腐蚀机理 | 无结垢趋势 | 腐蚀机理 | 无结垢趋势 | 腐蚀机理 | 无结垢趋势

## 冲蚀趋势识别
冲蚀趋势预测
碳钢材质 |  | 低合金钢 |  | SS316不锈钢 |  | 双相不锈钢 |  | 6Mo不锈钢 |  | 铜镍合金 |  | 钛及钛合金
材质 | 碳钢 | 材质 | 低合金钢 | 材质 | SS316不锈钢 | 材质 | 双相不锈钢 | 材质 | 6Mo不锈钢 | 材质 | 铜镍合金 | 材质 | 钛及钛合金
介质状态 | 液态 | 介质状态 | 液态 | 腐蚀机理 | 无 | 腐蚀机理 | 无 | 腐蚀机理 | 无 | 腐蚀机理 | 无 | 腐蚀机理 | 无
腐蚀机理 | 无 | 腐蚀机理 | 无
材质 | 碳钢 | 材质 | 低合金钢
介质状态 | 气态 | 介质状态 | 气态
腐蚀机理 | 无 | 腐蚀机理 | 无
材质 | 碳钢 | 材质 | 低合金钢
介质状态 | 气液混合 | 介质状态 | 气液混合
固体物质 | 有固体物质 | 固体物质 | 有固体物质
流体密度、流速 | 临界冲蚀流速=163.94/(流体密度）1/2 | 流体密度、流速 | 临界冲蚀流速=163.94/(流体密度）1/2
| 流速≥临界冲蚀流速 |  | 流速≥临界冲蚀流速
腐蚀机理 | 冲蚀趋势 | 腐蚀机理 | 冲蚀趋势
材质 | 碳钢 | 材质 | 低合金钢
介质状态 | 气液混合 | 介质状态 | 气液混合
固体物质 | 有固体物质 | 固体物质 | 有固体物质
流体密度、流速 | 临界冲蚀流速=163.94/(流体密度）1/2 | 流体密度、流速 | 临界冲蚀流速=163.94/(流体密度）1/2
| 流速＜临界冲蚀流速 |  | 流速＜临界冲蚀流速
腐蚀机理 | 无冲蚀趋势 | 腐蚀机理 | 无冲蚀趋势
材质 | 碳钢 | 材质 | 低合金钢
介质状态 | 气液混合 | 介质状态 | 气液混合
固体物质 | 无固体物质 | 固体物质 | 无固体物质
流体密度、流速 | 临界冲蚀流速=81.97/(流体密度）1/2 | 流体密度、流速 | 临界冲蚀流速=81.97/(流体密度）1/2
| 流速≥临界冲蚀流速 |  | 流速≥临界冲蚀流速
腐蚀机理 | 冲蚀趋势 | 腐蚀机理 | 冲蚀趋势
材质 | 碳钢 | 材质 | 低合金钢
介质状态 | 气液混合 | 介质状态 | 气液混合
固体物质 | 无固体物质 | 固体物质 | 无固体物质
流体密度、流速 | 临界冲蚀流速=81.97/(流体密度）1/2 | 流体密度、流速 | 临界冲蚀流速=81.97/(流体密度）1/2
| 流速＜临界冲蚀流速 |  | 流速＜临界冲蚀流速
腐蚀机理 | 无冲蚀趋势 | 腐蚀机理 | 无冲蚀趋势

## 湿H2S应力腐蚀开裂机理识别(1)
湿H2S应力腐蚀开裂机理--硫化物应力腐蚀开裂机理识别
碳钢材质 |  | 低合金钢 |  | SS316不锈钢 |  | 双相不锈钢 |  | 6Mo不锈钢 |  | 铜镍合金 |  | 钛及钛合金
材质 | 碳钢 | 材质 | 低合金钢 | 材质 | SS316不锈钢 | 材质 | 双相不锈钢 | 材质 | 6Mo不锈钢 | 材质 | 铜镍合金 | 材质 | 钛及钛合金
H2S | 不含H2S | H2S | 不含H2S | 腐蚀机理 | 无 | 腐蚀机理 | 无 | 腐蚀机理 | 无 | 腐蚀机理 | 无 | 腐蚀机理 | 无
腐蚀机理 | 无 | 腐蚀机理 | 无
材质 | 碳钢 | 材质 | 低合金钢
H2S | 含H2S | H2S | 含H2S
H2S分压（绝压） | ≥0.0003MPa | H2S分压（绝压） | ≥0.0003MPa
是否符合抗开裂标准 | 是 | 是否符合抗开裂标准 | 是
腐蚀机理 | 无 | 腐蚀机理 | 无
材质 | 碳钢 | 材质 | 低合金钢
H2S | 含H2S | H2S | 含H2S
H2S分压（绝压） | ＜0.0003MPa | H2S分压（绝压） | ＜0.0003MPa
是否符合抗开裂标准 | 是/否 | 是否符合抗开裂标准 | 是/否
PH值 | ＜5.5 | PH值 | ＜5.5
H2S含量 | ＜50ppm | H2S含量 | ＜50ppm
焊后热处理 | 无焊后热处理 | 焊后热处理 | 无焊后热处理
布氏硬度 | ＜200HB | 布氏硬度 | ＜200HB
腐蚀机理 | 无 | 腐蚀机理 | 无
材质 | 碳钢 | 材质 | 低合金钢
H2S | 含H2S | H2S | 含H2S
H2S分压（绝压） | ＜0.0003MPa | H2S分压（绝压） | ＜0.0003MPa
是否符合抗开裂标准 | 是/否 | 是否符合抗开裂标准 | 是/否
PH值 | ＜5.5 | PH值 | ＜5.5
H2S含量 | 50-1000ppm | H2S含量 | 50-1000ppm
焊后热处理 | 无焊后热处理 | 焊后热处理 | 无焊后热处理
布氏硬度 | ＜200HB | 布氏硬度 | ＜200HB
腐蚀机理 | 无 | 腐蚀机理 | 无
材质 | 碳钢 | 材质 | 低合金钢
H2S | 含H2S | H2S | 含H2S
H2S分压（绝压） | ＜0.0003MPa | H2S分压（绝压） | ＜0.0003MPa
是否符合抗开裂标准 | 是/否 | 是否符合抗开裂标准 | 是/否
PH值 | ＜5.5 | PH值 | ＜5.5
H2S含量 | 1000-10000ppm | H2S含量 | 1000-10000ppm
焊后热处理 | 无焊后热处理 | 焊后热处理 | 无焊后热处理
布氏硬度 | ＜200HB | 布氏硬度 | ＜200HB
腐蚀机理 | 无 | 腐蚀机理 | 无
材质 | 碳钢 | 材质 | 低合金钢
H2S | 含H2S | H2S | 含H2S
H2S分压（绝压） | ＜0.0003MPa | H2S分压（绝压） | ＜0.0003MPa
是否符合抗开裂标准 | 是/否 | 是否符合抗开裂标准 | 是/否
PH值 | ＜5.5 | PH值 | ＜5.5
H2S含量 | ＞10000ppm | H2S含量 | ＞10000ppm
焊后热处理 | 无焊后热处理 | 焊后热处理 | 无焊后热处理
布氏硬度 | ＜200HB | 布氏硬度 | ＜200HB
腐蚀机理 | 无 | 腐蚀机理 | 无
材质 | 碳钢 | 材质 | 低合金钢
H2S | 含H2S | H2S | 含H2S
H2S分压（绝压） | ＜0.0003MPa | H2S分压（绝压） | ＜0.0003MPa
是否符合抗开裂标准 | 是/否 | 是否符合抗开裂标准 | 是/否
PH值 | 5.5-7.5 | PH值 | 5.5-7.5
H2S含量 | ＜50ppm | H2S含量 | ＜50ppm
焊后热处理 | 无焊后热处理 | 焊后热处理 | 无焊后热处理
布氏硬度 | ＜200HB | 布氏硬度 | ＜200HB
腐蚀机理 | 无 | 腐蚀机理 | 无
材质 | 碳钢 | 材质 | 低合金钢
H2S | 含H2S | H2S | 含H2S
H2S分压（绝压） | ＜0.0003MPa | H2S分压（绝压） | ＜0.0003MPa
是否符合抗开裂标准 | 是/否 | 是否符合抗开裂标准 | 是/否
PH值 | 5.5-7.5 | PH值 | 5.5-7.5
H2S含量 | 50-1000ppm | H2S含量 | 50-1000ppm
焊后热处理 | 无焊后热处理 | 焊后热处理 | 无焊后热处理
布氏硬度 | ＜200HB | 布氏硬度 | ＜200HB
腐蚀机理 | 无 | 腐蚀机理 | 无
材质 | 碳钢 | 材质 | 低合金钢
H2S | 含H2S | H2S | 含H2S
H2S分压（绝压） | ＜0.0003MPa | H2S分压（绝压） | ＜0.0003MPa
是否符合抗开裂标准 | 是/否 | 是否符合抗开裂标准 | 是/否
PH值 | 5.5-7.5 | PH值 | 5.5-7.5
H2S含量 | 1000-10000ppm | H2S含量 | 1000-10000ppm
焊后热处理 | 无焊后热处理 | 焊后热处理 | 无焊后热处理
布氏硬度 | ＜200HB | 布氏硬度 | ＜200HB
腐蚀机理 | 无 | 腐蚀机理 | 无
材质 | 碳钢 | 材质 | 低合金钢
H2S | 含H2S | H2S | 含H2S
H2S分压（绝压） | ＜0.0003MPa | H2S分压（绝压） | ＜0.0003MPa
是否符合抗开裂标准 | 是/否 | 是否符合抗开裂标准 | 是/否
PH值 | 5.5-7.5 | PH值 | 5.5-7.5
H2S含量 | ＞10000ppm | H2S含量 | ＞10000ppm
焊后热处理 | 无焊后热处理 | 焊后热处理 | 无焊后热处理
布氏硬度 | ＜200HB | 布氏硬度 | ＜200HB
腐蚀机理 | 无 | 腐蚀机理 | 无
材质 | 碳钢 | 材质 | 低合金钢
H2S | 含H2S | H2S | 含H2S
H2S分压（绝压） | ＜0.0003MPa | H2S分压（绝压） | ＜0.0003MPa
是否符合抗开裂标准 | 是/否 | 是否符合抗开裂标准 | 是/否
PH值 | 7.6-8.3 | PH值 | 7.6-8.3
H2S含量 | ＜50ppm | H2S含量 | ＜50ppm
焊后热处理 | 无焊后热处理 | 焊后热处理 | 无焊后热处理
布氏硬度 | ＜200HB | 布氏硬度 | ＜200HB
腐蚀机理 | 无 | 腐蚀机理 | 无
材质 | 碳钢 | 材质 | 低合金钢
H2S | 含H2S | H2S | 含H2S
H2S分压（绝压） | ＜0.0003MPa | H2S分压（绝压） | ＜0.0003MPa
是否符合抗开裂标准 | 是/否 | 是否符合抗开裂标准 | 是/否
PH值 | 7.6-8.3 | PH值 | 7.6-8.3
H2S含量 | 50-1000ppm | H2S含量 | 50-1000ppm
焊后热处理 | 无焊后热处理 | 焊后热处理 | 无焊后热处理
布氏硬度 | ＜200HB | 布氏硬度 | ＜200HB
腐蚀机理 | 无 | 腐蚀机理 | 无
材质 | 碳钢 | 材质 | 低合金钢
H2S | 含H2S | H2S | 含H2S
H2S分压（绝压） | ＜0.0003MPa | H2S分压（绝压） | ＜0.0003MPa
是否符合抗开裂标准 | 是/否 | 是否符合抗开裂标准 | 是/否
PH值 | 7.6-8.3 | PH值 | 7.6-8.3
H2S含量 | 1000-10000ppm | H2S含量 | 1000-10000ppm
焊后热处理 | 无焊后热处理 | 焊后热处理 | 无焊后热处理
布氏硬度 | ＜200HB | 布氏硬度 | ＜200HB
腐蚀机理 | 无 | 腐蚀机理 | 无
材质 | 碳钢 | 材质 | 低合金钢
H2S | 含H2S | H2S | 含H2S
H2S分压（绝压） | ＜0.0003MPa | H2S分压（绝压） | ＜0.0003MPa
是否符合抗开裂标准 | 是/否 | 是否符合抗开裂标准 | 是/否
PH值 | 7.6-8.3 | PH值 | 7.6-8.3
H2S含量 | ＞10000ppm | H2S含量 | ＞10000ppm
焊后热处理 | 无焊后热处理 | 焊后热处理 | 无焊后热处理
布氏硬度 | ＜200HB | 布氏硬度 | ＜200HB
腐蚀机理 | 无 | 腐蚀机理 | 无
材质 | 碳钢 | 材质 | 低合金钢
H2S | 含H2S | H2S | 含H2S
H2S分压（绝压） | ＜0.0003MPa | H2S分压（绝压） | ＜0.0003MPa
是否符合抗开裂标准 | 是/否 | 是否符合抗开裂标准 | 是/否
PH值 | 8.4-8.9 | PH值 | 8.4-8.9
H2S含量 | ＜50ppm | H2S含量 | ＜50ppm
焊后热处理 | 无焊后热处理 | 焊后热处理 | 无焊后热处理
布氏硬度 | ＜200HB | 布氏硬度 | ＜200HB
腐蚀机理 | 无 | 腐蚀机理 | 无
材质 | 碳钢 | 材质 | 低合金钢
H2S | 含H2S | H2S | 含H2S
H2S分压（绝压） | ＜0.0003MPa | H2S分压（绝压） | ＜0.0003MPa
是否符合抗开裂标准 | 是/否 | 是否符合抗开裂标准 | 是/否
PH值 | 8.4-8.9 | PH值 | 8.4-8.9
H2S含量 | 50-1000ppm | H2S含量 | 50-1000ppm
焊后热处理 | 无焊后热处理 | 焊后热处理 | 无焊后热处理
布氏硬度 | ＜200HB | 布氏硬度 | ＜200HB
腐蚀机理 | 无 | 腐蚀机理 | 无
材质 | 碳钢 | 材质 | 低合金钢
H2S | 含H2S | H2S | 含H2S
H2S分压（绝压） | ＜0.0003MPa | H2S分压（绝压） | ＜0.0003MPa
是否符合抗开裂标准 | 是/否 | 是否符合抗开裂标准 | 是/否
PH值 | 8.4-8.9 | PH值 | 8.4-8.9
H2S含量 | 1000-10000ppm | H2S含量 | 1000-10000ppm
焊后热处理 | 无焊后热处理 | 焊后热处理 | 无焊后热处理
布氏硬度 | ＜200HB | 布氏硬度 | ＜200HB
腐蚀机理 | 无 | 腐蚀机理 | 无
材质 | 碳钢 | 材质 | 低合金钢
H2S | 含H2S | H2S | 含H2S
H2S分压（绝压） | ＜0.0003MPa | H2S分压（绝压） | ＜0.0003MPa
是否符合抗开裂标准 | 是/否 | 是否符合抗开裂标准 | 是/否
PH值 | 8.4-8.9 | PH值 | 8.4-8.9
H2S含量 | ＞10000ppm | H2S含量 | ＞10000ppm
焊后热处理 | 无焊后热处理 | 焊后热处理 | 无焊后热处理
布氏硬度 | ＜200HB | 布氏硬度 | ＜200HB
腐蚀机理 | 无 | 腐蚀机理 | 无
材质 | 碳钢 | 材质 | 低合金钢
H2S | 含H2S | H2S | 含H2S
是否符合抗开裂标准 | 是/否 | 是否符合抗开裂标准 | 是/否
H2S分压（绝压） | ＜0.0003MPa | H2S分压（绝压） | ＜0.0003MPa
PH值 | ＞9 | PH值 | ＞9
H2S含量 | ＜50ppm | H2S含量 | ＜50ppm
焊后热处理 | 无焊后热处理 | 焊后热处理 | 无焊后热处理
布氏硬度 | ＜200HB | 布氏硬度 | ＜200HB
腐蚀机理 | 无 | 腐蚀机理 | 无
材质 | 碳钢 | 材质 | 低合金钢
H2S | 含H2S | H2S | 含H2S
H2S分压（绝压） | ＜0.0003MPa | H2S分压（绝压） | ＜0.0003MPa
是否符合抗开裂标准 | 是/否 | 是否符合抗开裂标准 | 是/否
PH值 | ＞9 | PH值 | ＞9
H2S含量 | 50-1000ppm | H2S含量 | 50-1000ppm
焊后热处理 | 无焊后热处理 | 焊后热处理 | 无焊后热处理
布氏硬度 | ＜200HB | 布氏硬度 | ＜200HB
腐蚀机理 | 无 | 腐蚀机理 | 无
材质 | 碳钢 | 材质 | 低合金钢
H2S | 含H2S | H2S | 含H2S
H2S分压（绝压） | ＜0.0003MPa | H2S分压（绝压） | ＜0.0003MPa
是否符合抗开裂标准 | 是/否 | 是否符合抗开裂标准 | 是/否
PH值 | ＞9 | PH值 | ＞9
H2S含量 | 1000-10000ppm | H2S含量 | 1000-10000ppm
焊后热处理 | 无焊后热处理 | 焊后热处理 | 无焊后热处理
布氏硬度 | ＜200HB | 布氏硬度 | ＜200HB
腐蚀机理 | 无 | 腐蚀机理 | 无
材质 | 碳钢 | 材质 | 低合金钢
H2S | 含H2S | H2S | 含H2S
H2S分压（绝压） | ＜0.0003MPa | H2S分压（绝压） | ＜0.0003MPa
是否符合抗开裂标准 | 是/否 | 是否符合抗开裂标准 | 是/否
PH值 | ＞9 | PH值 | ＞9
H2S含量 | ＞10000ppm | H2S含量 | ＞10000ppm
焊后热处理 | 无焊后热处理 | 焊后热处理 | 无焊后热处理
布氏硬度 | ＜200HB | 布氏硬度 | ＜200HB
腐蚀机理 | 无 | 腐蚀机理 | 无
材质 | 碳钢 | 材质 | 低合金钢
H2S | 含H2S | H2S | 含H2S
H2S分压（绝压） | ＜0.0003MPa | H2S分压（绝压） | ＜0.0003MPa
是否符合抗开裂标准 | 是/否 | 是否符合抗开裂标准 | 是/否
PH值 | ＜5.5 | PH值 | ＜5.5
H2S含量 | ＜50ppm | H2S含量 | ＜50ppm
焊后热处理 | 无焊后热处理 | 焊后热处理 | 无焊后热处理
布氏硬度 | 200-237HB | 布氏硬度 | 200-237HB
腐蚀机理 | 无 | 腐蚀机理 | 无
材质 | 碳钢 | 材质 | 低合金钢
H2S | 含H2S | H2S | 含H2S
H2S分压（绝压） | ＜0.0003MPa | H2S分压（绝压） | ＜0.0003MPa
是否符合抗开裂标准 | 是/否 | 是否符合抗开裂标准 | 是/否
PH值 | ＜5.5 | PH值 | ＜5.5
H2S含量 | 50-1000ppm | H2S含量 | 50-1000ppm
焊后热处理 | 无焊后热处理 | 焊后热处理 | 无焊后热处理
布氏硬度 | 200-237HB | 布氏硬度 | 200-237HB
腐蚀机理 | 无 | 腐蚀机理 | 无
材质 | 碳钢 | 材质 | 低合金钢
H2S | 含H2S | H2S | 含H2S
H2S分压（绝压） | ＜0.0003MPa | H2S分压（绝压） | ＜0.0003MPa
是否符合抗开裂标准 | 是/否 | 是否符合抗开裂标准 | 是/否
PH值 | ＜5.5 | PH值 | ＜5.5
H2S含量 | 1000-10000ppm | H2S含量 | 1000-10000ppm
焊后热处理 | 无焊后热处理 | 焊后热处理 | 无焊后热处理
布氏硬度 | 200-237HB | 布氏硬度 | 200-237HB
腐蚀机理 | 无 | 腐蚀机理 | 无
材质 | 碳钢 | 材质 | 低合金钢
H2S | 含H2S | H2S | 含H2S
H2S分压（绝压） | ＜0.0003MPa | H2S分压（绝压） | ＜0.0003MPa
是否符合抗开裂标准 | 是/否 | 是否符合抗开裂标准 | 是/否
PH值 | ＜5.5 | PH值 | ＜5.5
H2S含量 | ＞10000ppm | H2S含量 | ＞10000ppm
焊后热处理 | 无焊后热处理 | 焊后热处理 | 无焊后热处理
布氏硬度 | 200-237HB | 布氏硬度 | 200-237HB
腐蚀机理 | 无 | 腐蚀机理 | 无
材质 | 碳钢 | 材质 | 低合金钢
H2S | 含H2S | H2S | 含H2S
H2S分压（绝压） | ＜0.0003MPa | H2S分压（绝压） | ＜0.0003MPa
是否符合抗开裂标准 | 是/否 | 是否符合抗开裂标准 | 是/否
PH值 | 5.5-7.5 | PH值 | 5.5-7.5
H2S含量 | ＜50ppm | H2S含量 | ＜50ppm
焊后热处理 | 无焊后热处理 | 焊后热处理 | 无焊后热处理
布氏硬度 | 200-237HB | 布氏硬度 | 200-237HB
腐蚀机理 | 无 | 腐蚀机理 | 无
材质 | 碳钢 | 材质 | 低合金钢
H2S | 含H2S | H2S | 含H2S
H2S分压（绝压） | ＜0.0003MPa | H2S分压（绝压） | ＜0.0003MPa
是否符合抗开裂标准 | 是/否 | 是否符合抗开裂标准 | 是/否
PH值 | 5.5-7.5 | PH值 | 5.5-7.5
H2S含量 | 50-1000ppm | H2S含量 | 50-1000ppm
焊后热处理 | 无焊后热处理 | 焊后热处理 | 无焊后热处理
布氏硬度 | 200-237HB | 布氏硬度 | 200-237HB
腐蚀机理 | 无 | 腐蚀机理 | 无
材质 | 碳钢 | 材质 | 低合金钢
H2S | 含H2S | H2S | 含H2S
H2S分压（绝压） | ＜0.0003MPa | H2S分压（绝压） | ＜0.0003MPa
是否符合抗开裂标准 | 是/否 | 是否符合抗开裂标准 | 是/否
PH值 | 5.5-7.5 | PH值 | 5.5-7.5
H2S含量 | 1000-10000ppm | H2S含量 | 1000-10000ppm
焊后热处理 | 无焊后热处理 | 焊后热处理 | 无焊后热处理
布氏硬度 | 200-237HB | 布氏硬度 | 200-237HB
腐蚀机理 | 无 | 腐蚀机理 | 无
材质 | 碳钢 | 材质 | 低合金钢
H2S | 含H2S | H2S | 含H2S
H2S分压（绝压） | ＜0.0003MPa | H2S分压（绝压） | ＜0.0003MPa
是否符合抗开裂标准 | 是/否 | 是否符合抗开裂标准 | 是/否
PH值 | 5.5-7.5 | PH值 | 5.5-7.5
H2S含量 | ＞10000ppm | H2S含量 | ＞10000ppm
焊后热处理 | 无焊后热处理 | 焊后热处理 | 无焊后热处理
布氏硬度 | 200-237HB | 布氏硬度 | 200-237HB
腐蚀机理 | 无 | 腐蚀机理 | 无
材质 | 碳钢 | 材质 | 低合金钢
H2S | 含H2S | H2S | 含H2S
H2S分压（绝压） | ＜0.0003MPa | H2S分压（绝压） | ＜0.0003MPa
是否符合抗开裂标准 | 是/否 | 是否符合抗开裂标准 | 是/否
PH值 | 7.6-8.3 | PH值 | 7.6-8.3
H2S含量 | ＜50ppm | H2S含量 | ＜50ppm
焊后热处理 | 无焊后热处理 | 焊后热处理 | 无焊后热处理
布氏硬度 | 200-237HB | 布氏硬度 | 200-237HB
腐蚀机理 | 无 | 腐蚀机理 | 无
材质 | 碳钢 | 材质 | 低合金钢
H2S | 含H2S | H2S | 含H2S
H2S分压（绝压） | ＜0.0003MPa | H2S分压（绝压） | ＜0.0003MPa
是否符合抗开裂标准 | 是/否 | 是否符合抗开裂标准 | 是/否
PH值 | 7.6-8.3 | PH值 | 7.6-8.3
H2S含量 | 50-1000ppm | H2S含量 | 50-1000ppm
焊后热处理 | 无焊后热处理 | 焊后热处理 | 无焊后热处理
布氏硬度 | 200-237HB | 布氏硬度 | 200-237HB
腐蚀机理 | 无 | 腐蚀机理 | 无
材质 | 碳钢 | 材质 | 低合金钢
H2S | 含H2S | H2S | 含H2S
H2S分压（绝压） | ＜0.0003MPa | H2S分压（绝压） | ＜0.0003MPa
是否符合抗开裂标准 | 是/否 | 是否符合抗开裂标准 | 是/否
PH值 | 7.6-8.3 | PH值 | 7.6-8.3
H2S含量 | 1000-10000ppm | H2S含量 | 1000-10000ppm
焊后热处理 | 无焊后热处理 | 焊后热处理 | 无焊后热处理
布氏硬度 | 200-237HB | 布氏硬度 | 200-237HB
腐蚀机理 | 无 | 腐蚀机理 | 无
材质 | 碳钢 | 材质 | 低合金钢
H2S | 含H2S | H2S | 含H2S
H2S分压（绝压） | ＜0.0003MPa | H2S分压（绝压） | ＜0.0003MPa
是否符合抗开裂标准 | 是/否 | 是否符合抗开裂标准 | 是/否
PH值 | 7.6-8.3 | PH值 | 7.6-8.3
H2S含量 | ＞10000ppm | H2S含量 | ＞10000ppm
焊后热处理 | 无焊后热处理 | 焊后热处理 | 无焊后热处理
布氏硬度 | 200-237HB | 布氏硬度 | 200-237HB
腐蚀机理 | 无 | 腐蚀机理 | 无
材质 | 碳钢 | 材质 | 低合金钢
H2S | 含H2S | H2S | 含H2S
H2S分压（绝压） | ＜0.0003MPa | H2S分压（绝压） | ＜0.0003MPa
是否符合抗开裂标准 | 是/否 | 是否符合抗开裂标准 | 是/否
PH值 | 8.4-8.9 | PH值 | 8.4-8.9
H2S含量 | ＜50ppm | H2S含量 | ＜50ppm
焊后热处理 | 无焊后热处理 | 焊后热处理 | 无焊后热处理
布氏硬度 | 200-237HB | 布氏硬度 | 200-237HB
腐蚀机理 | 无 | 腐蚀机理 | 无
材质 | 碳钢 | 材质 | 低合金钢
H2S | 含H2S | H2S | 含H2S
H2S分压（绝压） | ＜0.0003MPa | H2S分压（绝压） | ＜0.0003MPa
是否符合抗开裂标准 | 是/否 | 是否符合抗开裂标准 | 是/否
PH值 | 8.4-8.9 | PH值 | 8.4-8.9
H2S含量 | 50-1000ppm | H2S含量 | 50-1000ppm
焊后热处理 | 无焊后热处理 | 焊后热处理 | 无焊后热处理
布氏硬度 | 200-237HB | 布氏硬度 | 200-237HB
腐蚀机理 | 无 | 腐蚀机理 | 无
材质 | 碳钢 | 材质 | 低合金钢
H2S | 含H2S | H2S | 含H2S
H2S分压（绝压） | ＜0.0003MPa | H2S分压（绝压） | ＜0.0003MPa
是否符合抗开裂标准 | 是/否 | 是否符合抗开裂标准 | 是/否
PH值 | 8.4-8.9 | PH值 | 8.4-8.9
H2S含量 | 1000-10000ppm | H2S含量 | 1000-10000ppm
焊后热处理 | 无焊后热处理 | 焊后热处理 | 无焊后热处理
布氏硬度 | 200-237HB | 布氏硬度 | 200-237HB
腐蚀机理 | 无 | 腐蚀机理 | 无
材质 | 碳钢 | 材质 | 低合金钢
H2S | 含H2S | H2S | 含H2S
H2S分压（绝压） | ＜0.0003MPa | H2S分压（绝压） | ＜0.0003MPa
是否符合抗开裂标准 | 是/否 | 是否符合抗开裂标准 | 是/否
PH值 | 8.4-8.9 | PH值 | 8.4-8.9
H2S含量 | ＞10000ppm | H2S含量 | ＞10000ppm
焊后热处理 | 无焊后热处理 | 焊后热处理 | 无焊后热处理
布氏硬度 | 200-237HB | 布氏硬度 | 200-237HB
腐蚀机理 | 无 | 腐蚀机理 | 无
材质 | 碳钢 | 材质 | 低合金钢
H2S | 含H2S | H2S | 含H2S
H2S分压（绝压） | ＜0.0003MPa | H2S分压（绝压） | ＜0.0003MPa
是否符合抗开裂标准 | 是/否 | 是否符合抗开裂标准 | 是/否
PH值 | ＞9 | PH值 | ＞9
H2S含量 | ＜50ppm | H2S含量 | ＜50ppm
焊后热处理 | 无焊后热处理 | 焊后热处理 | 无焊后热处理
布氏硬度 | 200-237HB | 布氏硬度 | 200-237HB
腐蚀机理 | 无 | 腐蚀机理 | 无
材质 | 碳钢 | 材质 | 低合金钢
H2S | 含H2S | H2S | 含H2S
H2S分压（绝压） | ＜0.0003MPa | H2S分压（绝压） | ＜0.0003MPa
是否符合抗开裂标准 | 是/否 | 是否符合抗开裂标准 | 是/否
PH值 | ＞9 | PH值 | ＞9
H2S含量 | 50-1000ppm | H2S含量 | 50-1000ppm
焊后热处理 | 无焊后热处理 | 焊后热处理 | 无焊后热处理
布氏硬度 | 200-237HB | 布氏硬度 | 200-237HB
腐蚀机理 | 无 | 腐蚀机理 | 无
材质 | 碳钢 | 材质 | 低合金钢
H2S | 含H2S | H2S | 含H2S
H2S分压（绝压） | ＜0.0003MPa | H2S分压（绝压） | ＜0.0003MPa
是否符合抗开裂标准 | 是/否 | 是否符合抗开裂标准 | 是/否
PH值 | ＞9 | PH值 | ＞9
H2S含量 | 1000-10000ppm | H2S含量 | 1000-10000ppm
焊后热处理 | 无焊后热处理 | 焊后热处理 | 无焊后热处理
布氏硬度 | 200-237HB | 布氏硬度 | 200-237HB
腐蚀机理 | 无 | 腐蚀机理 | 无
材质 | 碳钢 | 材质 | 低合金钢
H2S | 含H2S | H2S | 含H2S
H2S分压（绝压） | ＜0.0003MPa | H2S分压（绝压） | ＜0.0003MPa
是否符合抗开裂标准 | 是/否 | 是否符合抗开裂标准 | 是/否
PH值 | ＞9 | PH值 | ＞9
H2S含量 | ＞10000ppm | H2S含量 | ＞10000ppm
焊后热处理 | 无焊后热处理 | 焊后热处理 | 无焊后热处理
布氏硬度 | 200-237HB | 布氏硬度 | 200-237HB
腐蚀机理 | 无 | 腐蚀机理 | 无
材质 | 碳钢 | 材质 | 低合金钢
H2S | 含H2S | H2S | 含H2S
H2S分压（绝压） | ＜0.0003MPa | H2S分压（绝压） | ＜0.0003MPa
是否符合抗开裂标准 | 是/否 | 是否符合抗开裂标准 | 是/否
PH值 | ＜5.5 | PH值 | ＜5.5
H2S含量 | ＜50ppm | H2S含量 | ＜50ppm
焊后热处理 | 无焊后热处理 | 焊后热处理 | 无焊后热处理
布氏硬度 | ＞237HB | 布氏硬度 | ＞237HB
腐蚀机理 | 无 | 腐蚀机理 | 无
材质 | 碳钢 | 材质 | 低合金钢
H2S | 含H2S | H2S | 含H2S
H2S分压（绝压） | ＜0.0003MPa | H2S分压（绝压） | ＜0.0003MPa
是否符合抗开裂标准 | 是/否 | 是否符合抗开裂标准 | 是/否
PH值 | ＜5.5 | PH值 | ＜5.5
H2S含量 | 50-1000ppm | H2S含量 | 50-1000ppm
焊后热处理 | 无焊后热处理 | 焊后热处理 | 无焊后热处理
布氏硬度 | ＞237HB | 布氏硬度 | ＞237HB
腐蚀机理 | 无 | 腐蚀机理 | 无
材质 | 碳钢 | 材质 | 低合金钢
H2S | 含H2S | H2S | 含H2S
H2S分压（绝压） | ＜0.0003MPa | H2S分压（绝压） | ＜0.0003MPa
是否符合抗开裂标准 | 是/否 | 是否符合抗开裂标准 | 是/否
PH值 | ＜5.5 | PH值 | ＜5.5
H2S含量 | 1000-10000ppm | H2S含量 | 1000-10000ppm
焊后热处理 | 无焊后热处理 | 焊后热处理 | 无焊后热处理
布氏硬度 | ＞237HB | 布氏硬度 | ＞237HB
腐蚀机理 | 硫化物应力腐蚀开裂 | 腐蚀机理 | 硫化物应力腐蚀开裂
材质 | 碳钢 | 材质 | 低合金钢
H2S | 含H2S | H2S | 含H2S
H2S分压（绝压） | ＜0.0003MPa | H2S分压（绝压） | ＜0.0003MPa
是否符合抗开裂标准 | 是/否 | 是否符合抗开裂标准 | 是/否
PH值 | ＜5.5 | PH值 | ＜5.5
H2S含量 | ＞10000ppm | H2S含量 | ＞10000ppm
焊后热处理 | 无焊后热处理 | 焊后热处理 | 无焊后热处理
布氏硬度 | ＞237HB | 布氏硬度 | ＞237HB
腐蚀机理 | 硫化物应力腐蚀开裂 | 腐蚀机理 | 硫化物应力腐蚀开裂
材质 | 碳钢 | 材质 | 低合金钢
H2S | 含H2S | H2S | 含H2S
H2S分压（绝压） | ＜0.0003MPa | H2S分压（绝压） | ＜0.0003MPa
是否符合抗开裂标准 | 是/否 | 是否符合抗开裂标准 | 是/否
PH值 | 5.5-7.5 | PH值 | 5.5-7.5
H2S含量 | ＜50ppm | H2S含量 | ＜50ppm
焊后热处理 | 无焊后热处理 | 焊后热处理 | 无焊后热处理
布氏硬度 | ＞237HB | 布氏硬度 | ＞237HB
腐蚀机理 | 无 | 腐蚀机理 | 无
材质 | 碳钢 | 材质 | 低合金钢
H2S | 含H2S | H2S | 含H2S
H2S分压（绝压） | ＜0.0003MPa | H2S分压（绝压） | ＜0.0003MPa
是否符合抗开裂标准 | 是/否 | 是否符合抗开裂标准 | 是/否
PH值 | 5.5-7.5 | PH值 | 5.5-7.5
H2S含量 | 50-1000ppm | H2S含量 | 50-1000ppm
焊后热处理 | 无焊后热处理 | 焊后热处理 | 无焊后热处理
布氏硬度 | ＞237HB | 布氏硬度 | ＞237HB
腐蚀机理 | 无 | 腐蚀机理 | 无
材质 | 碳钢 | 材质 | 低合金钢
H2S | 含H2S | H2S | 含H2S
H2S分压（绝压） | ＜0.0003MPa | H2S分压（绝压） | ＜0.0003MPa
是否符合抗开裂标准 | 是/否 | 是否符合抗开裂标准 | 是/否
PH值 | 5.5-7.5 | PH值 | 5.5-7.5
H2S含量 | 1000-10000ppm | H2S含量 | 1000-10000ppm
焊后热处理 | 无焊后热处理 | 焊后热处理 | 无焊后热处理
布氏硬度 | ＞237HB | 布氏硬度 | ＞237HB
腐蚀机理 | 无 | 腐蚀机理 | 无
材质 | 碳钢 | 材质 | 低合金钢
H2S | 含H2S | H2S | 含H2S
H2S分压（绝压） | ＜0.0003MPa | H2S分压（绝压） | ＜0.0003MPa
是否符合抗开裂标准 | 是/否 | 是否符合抗开裂标准 | 是/否
PH值 | 5.5-7.5 | PH值 | 5.5-7.5
H2S含量 | ＞10000ppm | H2S含量 | ＞10000ppm
焊后热处理 | 无焊后热处理 | 焊后热处理 | 无焊后热处理
布氏硬度 | ＞237HB | 布氏硬度 | ＞237HB
腐蚀机理 | 硫化物应力腐蚀开裂 | 腐蚀机理 | 硫化物应力腐蚀开裂
材质 | 碳钢 | 材质 | 低合金钢
H2S | 含H2S | H2S | 含H2S
H2S分压（绝压） | ＜0.0003MPa | H2S分压（绝压） | ＜0.0003MPa
是否符合抗开裂标准 | 是/否 | 是否符合抗开裂标准 | 是/否
PH值 | 7.6-8.3 | PH值 | 7.6-8.3
H2S含量 | ＜50ppm | H2S含量 | ＜50ppm
焊后热处理 | 无焊后热处理 | 焊后热处理 | 无焊后热处理
布氏硬度 | ＞237HB | 布氏硬度 | ＞237HB
腐蚀机理 | 无 | 腐蚀机理 | 无
材质 | 碳钢 | 材质 | 低合金钢
H2S | 含H2S | H2S | 含H2S
H2S分压（绝压） | ＜0.0003MPa | H2S分压（绝压） | ＜0.0003MPa
是否符合抗开裂标准 | 是/否 | 是否符合抗开裂标准 | 是/否
PH值 | 7.6-8.3 | PH值 | 7.6-8.3
H2S含量 | 50-1000ppm | H2S含量 | 50-1000ppm
焊后热处理 | 无焊后热处理 | 焊后热处理 | 无焊后热处理
布氏硬度 | ＞237HB | 布氏硬度 | ＞237HB
腐蚀机理 | 硫化物应力腐蚀开裂 | 腐蚀机理 | 硫化物应力腐蚀开裂
材质 | 碳钢 | 材质 | 低合金钢
H2S | 含H2S | H2S | 含H2S
H2S分压（绝压） | ＜0.0003MPa | H2S分压（绝压） | ＜0.0003MPa
是否符合抗开裂标准 | 是/否 | 是否符合抗开裂标准 | 是/否
PH值 | 7.6-8.3 | PH值 | 7.6-8.3
H2S含量 | 1000-10000ppm | H2S含量 | 1000-10000ppm
焊后热处理 | 无焊后热处理 | 焊后热处理 | 无焊后热处理
布氏硬度 | ＞237HB | 布氏硬度 | ＞237HB
腐蚀机理 | 硫化物应力腐蚀开裂 | 腐蚀机理 | 硫化物应力腐蚀开裂
材质 | 碳钢 | 材质 | 低合金钢
H2S | 含H2S | H2S | 含H2S
H2S分压（绝压） | ＜0.0003MPa | H2S分压（绝压） | ＜0.0003MPa
是否符合抗开裂标准 | 是/否 | 是否符合抗开裂标准 | 是/否
PH值 | 7.6-8.3 | PH值 | 7.6-8.3
H2S含量 | ＞10000ppm | H2S含量 | ＞10000ppm
焊后热处理 | 无焊后热处理 | 焊后热处理 | 无焊后热处理
布氏硬度 | ＞237HB | 布氏硬度 | ＞237HB
腐蚀机理 | 硫化物应力腐蚀开裂 | 腐蚀机理 | 硫化物应力腐蚀开裂
材质 | 碳钢 | 材质 | 低合金钢
H2S | 含H2S | H2S | 含H2S
H2S分压（绝压） | ＜0.0003MPa | H2S分压（绝压） | ＜0.0003MPa
是否符合抗开裂标准 | 是/否 | 是否符合抗开裂标准 | 是/否
PH值 | 8.4-8.9 | PH值 | 8.4-8.9
H2S含量 | ＜50ppm | H2S含量 | ＜50ppm
焊后热处理 | 无焊后热处理 | 焊后热处理 | 无焊后热处理
布氏硬度 | ＞237HB | 布氏硬度 | ＞237HB
腐蚀机理 | 无 | 腐蚀机理 | 无
材质 | 碳钢 | 材质 | 低合金钢
H2S | 含H2S | H2S | 含H2S
H2S分压（绝压） | ＜0.0003MPa | H2S分压（绝压） | ＜0.0003MPa
是否符合抗开裂标准 | 是/否 | 是否符合抗开裂标准 | 是/否
PH值 | 8.4-8.9 | PH值 | 8.4-8.9
H2S含量 | 50-1000ppm | H2S含量 | 50-1000ppm
焊后热处理 | 无焊后热处理 | 焊后热处理 | 无焊后热处理
布氏硬度 | ＞237HB | 布氏硬度 | ＞237HB
腐蚀机理 | 硫化物应力腐蚀开裂 | 腐蚀机理 | 硫化物应力腐蚀开裂
材质 | 碳钢 | 材质 | 低合金钢
H2S | 含H2S | H2S | 含H2S
H2S分压（绝压） | ＜0.0003MPa | H2S分压（绝压） | ＜0.0003MPa
是否符合抗开裂标准 | 是/否 | 是否符合抗开裂标准 | 是/否
PH值 | 8.4-8.9 | PH值 | 8.4-8.9
H2S含量 | 1000-10000ppm | H2S含量 | 1000-10000ppm
焊后热处理 | 无焊后热处理 | 焊后热处理 | 无焊后热处理
布氏硬度 | ＞237HB | 布氏硬度 | ＞237HB
腐蚀机理 | 硫化物应力腐蚀开裂 | 腐蚀机理 | 硫化物应力腐蚀开裂
材质 | 碳钢 | 材质 | 低合金钢
H2S | 含H2S | H2S | 含H2S
H2S分压（绝压） | ＜0.0003MPa | H2S分压（绝压） | ＜0.0003MPa
是否符合抗开裂标准 | 是/否 | 是否符合抗开裂标准 | 是/否
PH值 | 8.4-8.9 | PH值 | 8.4-8.9
H2S含量 | ＞10000ppm | H2S含量 | ＞10000ppm
焊后热处理 | 无焊后热处理 | 焊后热处理 | 无焊后热处理
布氏硬度 | ＞237HB | 布氏硬度 | ＞237HB
腐蚀机理 | 硫化物应力腐蚀开裂 | 腐蚀机理 | 硫化物应力腐蚀开裂
材质 | 碳钢 | 材质 | 低合金钢
H2S | 含H2S | H2S | 含H2S
H2S分压（绝压） | ＜0.0003MPa | H2S分压（绝压） | ＜0.0003MPa
是否符合抗开裂标准 | 是/否 | 是否符合抗开裂标准 | 是/否
PH值 | ＞9 | PH值 | ＞9
H2S含量 | ＜50ppm | H2S含量 | ＜50ppm
焊后热处理 | 无焊后热处理 | 焊后热处理 | 无焊后热处理
布氏硬度 | ＞237HB | 布氏硬度 | ＞237HB
腐蚀机理 | 无 | 腐蚀机理 | 无
材质 | 碳钢 | 材质 | 低合金钢
H2S | 含H2S | H2S | 含H2S
H2S分压（绝压） | ＜0.0003MPa | H2S分压（绝压） | ＜0.0003MPa
是否符合抗开裂标准 | 是/否 | 是否符合抗开裂标准 | 是/否
PH值 | ＞9 | PH值 | ＞9
H2S含量 | 50-1000ppm | H2S含量 | 50-1000ppm
焊后热处理 | 无焊后热处理 | 焊后热处理 | 无焊后热处理
布氏硬度 | ＞237HB | 布氏硬度 | ＞237HB
腐蚀机理 | 硫化物应力腐蚀开裂 | 腐蚀机理 | 硫化物应力腐蚀开裂
材质 | 碳钢 | 材质 | 低合金钢
H2S | 含H2S | H2S | 含H2S
H2S分压（绝压） | ＜0.0003MPa | H2S分压（绝压） | ＜0.0003MPa
是否符合抗开裂标准 | 是/否 | 是否符合抗开裂标准 | 是/否
PH值 | ＞9 | PH值 | ＞9
H2S含量 | 1000-10000ppm | H2S含量 | 1000-10000ppm
焊后热处理 | 无焊后热处理 | 焊后热处理 | 无焊后热处理
布氏硬度 | ＞237HB | 布氏硬度 | ＞237HB
腐蚀机理 | 硫化物应力腐蚀开裂 | 腐蚀机理 | 硫化物应力腐蚀开裂
材质 | 碳钢 | 材质 | 低合金钢
H2S | 含H2S | H2S | 含H2S
H2S分压（绝压） | ＜0.0003MPa | H2S分压（绝压） | ＜0.0003MPa
是否符合抗开裂标准 | 是/否 | 是否符合抗开裂标准 | 是/否
PH值 | ＞9 | PH值 | ＞9
H2S含量 | ＞10000ppm | H2S含量 | ＞10000ppm
焊后热处理 | 无焊后热处理 | 焊后热处理 | 无焊后热处理
布氏硬度 | ＞237HB | 布氏硬度 | ＞237HB
腐蚀机理 | 硫化物应力腐蚀开裂 | 腐蚀机理 | 硫化物应力腐蚀开裂
材质 | 碳钢 | 材质 | 低合金钢
H2S | 含H2S | H2S | 含H2S
H2S分压（绝压） | ＜0.0003MPa | H2S分压（绝压） | ＜0.0003MPa
是否符合抗开裂标准 | 是/否 | 是否符合抗开裂标准 | 是/否
PH值 | ＜5.5 | PH值 | ＜5.5
H2S含量 | ＜50ppm | H2S含量 | ＜50ppm
焊后热处理 | 有焊后热处理 | 焊后热处理 | 有焊后热处理
布氏硬度 | ＜200HB | 布氏硬度 | ＜200HB
腐蚀机理 | 无 | 腐蚀机理 | 无
材质 | 碳钢 | 材质 | 低合金钢
H2S | 含H2S | H2S | 含H2S
H2S分压（绝压） | ＜0.0003MPa | H2S分压（绝压） | ＜0.0003MPa
是否符合抗开裂标准 | 是/否 | 是否符合抗开裂标准 | 是/否
PH值 | ＜5.5 | PH值 | ＜5.5
H2S含量 | 50-1000ppm | H2S含量 | 50-1000ppm
焊后热处理 | 有焊后热处理 | 焊后热处理 | 有焊后热处理
布氏硬度 | ＜200HB | 布氏硬度 | ＜200HB
腐蚀机理 | 无 | 腐蚀机理 | 无
材质 | 碳钢 | 材质 | 低合金钢
H2S | 含H2S | H2S | 含H2S
H2S分压（绝压） | ＜0.0003MPa | H2S分压（绝压） | ＜0.0003MPa
是否符合抗开裂标准 | 是/否 | 是否符合抗开裂标准 | 是/否
PH值 | ＜5.5 | PH值 | ＜5.5
H2S含量 | 1000-10000ppm | H2S含量 | 1000-10000ppm
焊后热处理 | 有焊后热处理 | 焊后热处理 | 有焊后热处理
布氏硬度 | ＜200HB | 布氏硬度 | ＜200HB
腐蚀机理 | 无 | 腐蚀机理 | 无
材质 | 碳钢 | 材质 | 低合金钢
H2S | 含H2S | H2S | 含H2S
H2S分压（绝压） | ＜0.0003MPa | H2S分压（绝压） | ＜0.0003MPa
是否符合抗开裂标准 | 是/否 | 是否符合抗开裂标准 | 是/否
PH值 | ＜5.5 | PH值 | ＜5.5
H2S含量 | ＞10000ppm | H2S含量 | ＞10000ppm
焊后热处理 | 有焊后热处理 | 焊后热处理 | 有焊后热处理
布氏硬度 | ＜200HB | 布氏硬度 | ＜200HB
腐蚀机理 | 无 | 腐蚀机理 | 无
材质 | 碳钢 | 材质 | 低合金钢
H2S | 含H2S | H2S | 含H2S
H2S分压（绝压） | ＜0.0003MPa | H2S分压（绝压） | ＜0.0003MPa
是否符合抗开裂标准 | 是/否 | 是否符合抗开裂标准 | 是/否
PH值 | 5.5-7.5 | PH值 | 5.5-7.5
H2S含量 | ＜50ppm | H2S含量 | ＜50ppm
焊后热处理 | 有焊后热处理 | 焊后热处理 | 有焊后热处理
布氏硬度 | ＜200HB | 布氏硬度 | ＜200HB
腐蚀机理 | 无 | 腐蚀机理 | 无
材质 | 碳钢 | 材质 | 低合金钢
H2S | 含H2S | H2S | 含H2S
H2S分压（绝压） | ＜0.0003MPa | H2S分压（绝压） | ＜0.0003MPa
是否符合抗开裂标准 | 是/否 | 是否符合抗开裂标准 | 是/否
PH值 | 5.5-7.5 | PH值 | 5.5-7.5
H2S含量 | 50-1000ppm | H2S含量 | 50-1000ppm
焊后热处理 | 有焊后热处理 | 焊后热处理 | 有焊后热处理
布氏硬度 | ＜200HB | 布氏硬度 | ＜200HB
腐蚀机理 | 无 | 腐蚀机理 | 无
材质 | 碳钢 | 材质 | 低合金钢
H2S | 含H2S | H2S | 含H2S
H2S分压（绝压） | ＜0.0003MPa | H2S分压（绝压） | ＜0.0003MPa
是否符合抗开裂标准 | 是/否 | 是否符合抗开裂标准 | 是/否
PH值 | 5.5-7.5 | PH值 | 5.5-7.5
H2S含量 | 1000-10000ppm | H2S含量 | 1000-10000ppm
焊后热处理 | 有焊后热处理 | 焊后热处理 | 有焊后热处理
布氏硬度 | ＜200HB | 布氏硬度 | ＜200HB
腐蚀机理 | 无 | 腐蚀机理 | 无
材质 | 碳钢 | 材质 | 低合金钢
H2S | 含H2S | H2S | 含H2S
H2S分压（绝压） | ＜0.0003MPa | H2S分压（绝压） | ＜0.0003MPa
是否符合抗开裂标准 | 是/否 | 是否符合抗开裂标准 | 是/否
PH值 | 5.5-7.5 | PH值 | 5.5-7.5
H2S含量 | ＞10000ppm | H2S含量 | ＞10000ppm
焊后热处理 | 有焊后热处理 | 焊后热处理 | 有焊后热处理
布氏硬度 | ＜200HB | 布氏硬度 | ＜200HB
腐蚀机理 | 无 | 腐蚀机理 | 无
材质 | 碳钢 | 材质 | 低合金钢
H2S | 含H2S | H2S | 含H2S
H2S分压（绝压） | ＜0.0003MPa | H2S分压（绝压） | ＜0.0003MPa
是否符合抗开裂标准 | 是/否 | 是否符合抗开裂标准 | 是/否
PH值 | 7.6-8.3 | PH值 | 7.6-8.3
H2S含量 | ＜50ppm | H2S含量 | ＜50ppm
焊后热处理 | 有焊后热处理 | 焊后热处理 | 有焊后热处理
布氏硬度 | ＜200HB | 布氏硬度 | ＜200HB
腐蚀机理 | 无 | 腐蚀机理 | 无
材质 | 碳钢 | 材质 | 低合金钢
H2S | 含H2S | H2S | 含H2S
H2S分压（绝压） | ＜0.0003MPa | H2S分压（绝压） | ＜0.0003MPa
是否符合抗开裂标准 | 是/否 | 是否符合抗开裂标准 | 是/否
PH值 | 7.6-8.3 | PH值 | 7.6-8.3
H2S含量 | 50-1000ppm | H2S含量 | 50-1000ppm
焊后热处理 | 有焊后热处理 | 焊后热处理 | 有焊后热处理
布氏硬度 | ＜200HB | 布氏硬度 | ＜200HB
腐蚀机理 | 无 | 腐蚀机理 | 无
材质 | 碳钢 | 材质 | 低合金钢
H2S | 含H2S | H2S | 含H2S
H2S分压（绝压） | ＜0.0003MPa | H2S分压（绝压） | ＜0.0003MPa
是否符合抗开裂标准 | 是/否 | 是否符合抗开裂标准 | 是/否
PH值 | 7.6-8.3 | PH值 | 7.6-8.3
H2S含量 | 1000-10000ppm | H2S含量 | 1000-10000ppm
焊后热处理 | 有焊后热处理 | 焊后热处理 | 有焊后热处理
布氏硬度 | ＜200HB | 布氏硬度 | ＜200HB
腐蚀机理 | 无 | 腐蚀机理 | 无
材质 | 碳钢 | 材质 | 低合金钢
H2S | 含H2S | H2S | 含H2S
H2S分压（绝压） | ＜0.0003MPa | H2S分压（绝压） | ＜0.0003MPa
是否符合抗开裂标准 | 是/否 | 是否符合抗开裂标准 | 是/否
PH值 | 7.6-8.3 | PH值 | 7.6-8.3
H2S含量 | ＞10000ppm | H2S含量 | ＞10000ppm
焊后热处理 | 有焊后热处理 | 焊后热处理 | 有焊后热处理
布氏硬度 | ＜200HB | 布氏硬度 | ＜200HB
腐蚀机理 | 无 | 腐蚀机理 | 无
材质 | 碳钢 | 材质 | 低合金钢
H2S | 含H2S | H2S | 含H2S
H2S分压（绝压） | ＜0.0003MPa | H2S分压（绝压） | ＜0.0003MPa
是否符合抗开裂标准 | 是/否 | 是否符合抗开裂标准 | 是/否
PH值 | 8.4-8.9 | PH值 | 8.4-8.9
H2S含量 | ＜50ppm | H2S含量 | ＜50ppm
焊后热处理 | 有焊后热处理 | 焊后热处理 | 有焊后热处理
布氏硬度 | ＜200HB | 布氏硬度 | ＜200HB
腐蚀机理 | 无 | 腐蚀机理 | 无
材质 | 碳钢 | 材质 | 低合金钢
H2S | 含H2S | H2S | 含H2S
H2S分压（绝压） | ＜0.0003MPa | H2S分压（绝压） | ＜0.0003MPa
是否符合抗开裂标准 | 是/否 | 是否符合抗开裂标准 | 是/否
PH值 | 8.4-8.9 | PH值 | 8.4-8.9
H2S含量 | 50-1000ppm | H2S含量 | 50-1000ppm
焊后热处理 | 有焊后热处理 | 焊后热处理 | 有焊后热处理
布氏硬度 | ＜200HB | 布氏硬度 | ＜200HB
腐蚀机理 | 无 | 腐蚀机理 | 无
材质 | 碳钢 | 材质 | 低合金钢
H2S | 含H2S | H2S | 含H2S
H2S分压（绝压） | ＜0.0003MPa | H2S分压（绝压） | ＜0.0003MPa
是否符合抗开裂标准 | 是/否 | 是否符合抗开裂标准 | 是/否
PH值 | 8.4-8.9 | PH值 | 8.4-8.9
H2S含量 | 1000-10000ppm | H2S含量 | 1000-10000ppm
焊后热处理 | 有焊后热处理 | 焊后热处理 | 有焊后热处理
布氏硬度 | ＜200HB | 布氏硬度 | ＜200HB
腐蚀机理 | 无 | 腐蚀机理 | 无
材质 | 碳钢 | 材质 | 低合金钢
H2S | 含H2S | H2S | 含H2S
H2S分压（绝压） | ＜0.0003MPa | H2S分压（绝压） | ＜0.0003MPa
是否符合抗开裂标准 | 是/否 | 是否符合抗开裂标准 | 是/否
PH值 | 8.4-8.9 | PH值 | 8.4-8.9
H2S含量 | ＞10000ppm | H2S含量 | ＞10000ppm
焊后热处理 | 有焊后热处理 | 焊后热处理 | 有焊后热处理
布氏硬度 | ＜200HB | 布氏硬度 | ＜200HB
腐蚀机理 | 无 | 腐蚀机理 | 无
材质 | 碳钢 | 材质 | 低合金钢
H2S | 含H2S | H2S | 含H2S
H2S分压（绝压） | ＜0.0003MPa | H2S分压（绝压） | ＜0.0003MPa
是否符合抗开裂标准 | 是/否 | 是否符合抗开裂标准 | 是/否
PH值 | ＞9 | PH值 | ＞9
H2S含量 | ＜50ppm | H2S含量 | ＜50ppm
焊后热处理 | 有焊后热处理 | 焊后热处理 | 有焊后热处理
布氏硬度 | ＜200HB | 布氏硬度 | ＜200HB
腐蚀机理 | 无 | 腐蚀机理 | 无
材质 | 碳钢 | 材质 | 低合金钢
H2S | 含H2S | H2S | 含H2S
H2S分压（绝压） | ＜0.0003MPa | H2S分压（绝压） | ＜0.0003MPa
是否符合抗开裂标准 | 是/否 | 是否符合抗开裂标准 | 是/否
PH值 | ＞9 | PH值 | ＞9
H2S含量 | 50-1000ppm | H2S含量 | 50-1000ppm
焊后热处理 | 有焊后热处理 | 焊后热处理 | 有焊后热处理
布氏硬度 | ＜200HB | 布氏硬度 | ＜200HB
腐蚀机理 | 无 | 腐蚀机理 | 无
材质 | 碳钢 | 材质 | 低合金钢
H2S | 含H2S | H2S | 含H2S
H2S分压（绝压） | ＜0.0003MPa | H2S分压（绝压） | ＜0.0003MPa
是否符合抗开裂标准 | 是/否 | 是否符合抗开裂标准 | 是/否
PH值 | ＞9 | PH值 | ＞9
H2S含量 | 1000-10000ppm | H2S含量 | 1000-10000ppm
焊后热处理 | 有焊后热处理 | 焊后热处理 | 有焊后热处理
布氏硬度 | ＜200HB | 布氏硬度 | ＜200HB
腐蚀机理 | 无 | 腐蚀机理 | 无
材质 | 碳钢 | 材质 | 低合金钢
H2S | 含H2S | H2S | 含H2S
H2S分压（绝压） | ＜0.0003MPa | H2S分压（绝压） | ＜0.0003MPa
是否符合抗开裂标准 | 是/否 | 是否符合抗开裂标准 | 是/否
PH值 | ＞9 | PH值 | ＞9
H2S含量 | ＞10000ppm | H2S含量 | ＞10000ppm
焊后热处理 | 有焊后热处理 | 焊后热处理 | 有焊后热处理
布氏硬度 | ＜200HB | 布氏硬度 | ＜200HB
腐蚀机理 | 无 | 腐蚀机理 | 无
材质 | 碳钢 | 材质 | 低合金钢
H2S | 含H2S | H2S | 含H2S
H2S分压（绝压） | ＜0.0003MPa | H2S分压（绝压） | ＜0.0003MPa
是否符合抗开裂标准 | 是/否 | 是否符合抗开裂标准 | 是/否
PH值 | ＜5.5 | PH值 | ＜5.5
H2S含量 | ＜50ppm | H2S含量 | ＜50ppm
焊后热处理 | 有焊后热处理 | 焊后热处理 | 有焊后热处理
布氏硬度 | 200-237HB | 布氏硬度 | 200-237HB
腐蚀机理 | 无 | 腐蚀机理 | 无
材质 | 碳钢 | 材质 | 低合金钢
H2S | 含H2S | H2S | 含H2S
H2S分压（绝压） | ＜0.0003MPa | H2S分压（绝压） | ＜0.0003MPa
是否符合抗开裂标准 | 是/否 | 是否符合抗开裂标准 | 是/否
PH值 | ＜5.5 | PH值 | ＜5.5
H2S含量 | 50-1000ppm | H2S含量 | 50-1000ppm
焊后热处理 | 有焊后热处理 | 焊后热处理 | 有焊后热处理
布氏硬度 | 200-237HB | 布氏硬度 | 200-237HB
腐蚀机理 | 无 | 腐蚀机理 | 无
材质 | 碳钢 | 材质 | 低合金钢
H2S | 含H2S | H2S | 含H2S
H2S分压（绝压） | ＜0.0003MPa | H2S分压（绝压） | ＜0.0003MPa
是否符合抗开裂标准 | 是/否 | 是否符合抗开裂标准 | 是/否
PH值 | ＜5.5 | PH值 | ＜5.5
H2S含量 | 1000-10000ppm | H2S含量 | 1000-10000ppm
焊后热处理 | 有焊后热处理 | 焊后热处理 | 有焊后热处理
布氏硬度 | 200-237HB | 布氏硬度 | 200-237HB
腐蚀机理 | 无 | 腐蚀机理 | 无
材质 | 碳钢 | 材质 | 低合金钢
H2S | 含H2S | H2S | 含H2S
H2S分压（绝压） | ＜0.0003MPa | H2S分压（绝压） | ＜0.0003MPa
是否符合抗开裂标准 | 是/否 | 是否符合抗开裂标准 | 是/否
PH值 | ＜5.5 | PH值 | ＜5.5
H2S含量 | ＞10000ppm | H2S含量 | ＞10000ppm
焊后热处理 | 有焊后热处理 | 焊后热处理 | 有焊后热处理
布氏硬度 | 200-237HB | 布氏硬度 | 200-237HB
腐蚀机理 | 无 | 腐蚀机理 | 无
材质 | 碳钢 | 材质 | 低合金钢
H2S | 含H2S | H2S | 含H2S
H2S分压（绝压） | ＜0.0003MPa | H2S分压（绝压） | ＜0.0003MPa
是否符合抗开裂标准 | 是/否 | 是否符合抗开裂标准 | 是/否
PH值 | 5.5-7.5 | PH值 | 5.5-7.5
H2S含量 | ＜50ppm | H2S含量 | ＜50ppm
焊后热处理 | 有焊后热处理 | 焊后热处理 | 有焊后热处理
布氏硬度 | 200-237HB | 布氏硬度 | 200-237HB
腐蚀机理 | 无 | 腐蚀机理 | 无
材质 | 碳钢 | 材质 | 低合金钢
H2S | 含H2S | H2S | 含H2S
H2S分压（绝压） | ＜0.0003MPa | H2S分压（绝压） | ＜0.0003MPa
是否符合抗开裂标准 | 是/否 | 是否符合抗开裂标准 | 是/否
PH值 | 5.5-7.5 | PH值 | 5.5-7.5
H2S含量 | 50-1000ppm | H2S含量 | 50-1000ppm
焊后热处理 | 有焊后热处理 | 焊后热处理 | 有焊后热处理
布氏硬度 | 200-237HB | 布氏硬度 | 200-237HB
腐蚀机理 | 无 | 腐蚀机理 | 无
材质 | 碳钢 | 材质 | 低合金钢
H2S | 含H2S | H2S | 含H2S
H2S分压（绝压） | ＜0.0003MPa | H2S分压（绝压） | ＜0.0003MPa
是否符合抗开裂标准 | 是/否 | 是否符合抗开裂标准 | 是/否
PH值 | 5.5-7.5 | PH值 | 5.5-7.5
H2S含量 | 1000-10000ppm | H2S含量 | 1000-10000ppm
焊后热处理 | 有焊后热处理 | 焊后热处理 | 有焊后热处理
布氏硬度 | 200-237HB | 布氏硬度 | 200-237HB
腐蚀机理 | 无 | 腐蚀机理 | 无
材质 | 碳钢 | 材质 | 低合金钢
H2S | 含H2S | H2S | 含H2S
H2S分压（绝压） | ＜0.0003MPa | H2S分压（绝压） | ＜0.0003MPa
是否符合抗开裂标准 | 是/否 | 是否符合抗开裂标准 | 是/否
PH值 | 5.5-7.5 | PH值 | 5.5-7.5
H2S含量 | ＞10000ppm | H2S含量 | ＞10000ppm
焊后热处理 | 有焊后热处理 | 焊后热处理 | 有焊后热处理
布氏硬度 | 200-237HB | 布氏硬度 | 200-237HB
腐蚀机理 | 无 | 腐蚀机理 | 无
材质 | 碳钢 | 材质 | 低合金钢
H2S | 含H2S | H2S | 含H2S
H2S分压（绝压） | ＜0.0003MPa | H2S分压（绝压） | ＜0.0003MPa
是否符合抗开裂标准 | 是/否 | 是否符合抗开裂标准 | 是/否
PH值 | 7.6-8.3 | PH值 | 7.6-8.3
H2S含量 | ＜50ppm | H2S含量 | ＜50ppm
焊后热处理 | 有焊后热处理 | 焊后热处理 | 有焊后热处理
布氏硬度 | 200-237HB | 布氏硬度 | 200-237HB
腐蚀机理 | 无 | 腐蚀机理 | 无
材质 | 碳钢 | 材质 | 低合金钢
H2S | 含H2S | H2S | 含H2S
H2S分压（绝压） | ＜0.0003MPa | H2S分压（绝压） | ＜0.0003MPa
是否符合抗开裂标准 | 是/否 | 是否符合抗开裂标准 | 是/否
PH值 | 7.6-8.3 | PH值 | 7.6-8.3
H2S含量 | 50-1000ppm | H2S含量 | 50-1000ppm
焊后热处理 | 有焊后热处理 | 焊后热处理 | 有焊后热处理
布氏硬度 | 200-237HB | 布氏硬度 | 200-237HB
腐蚀机理 | 无 | 腐蚀机理 | 无
材质 | 碳钢 | 材质 | 低合金钢
H2S | 含H2S | H2S | 含H2S
H2S分压（绝压） | ＜0.0003MPa | H2S分压（绝压） | ＜0.0003MPa
是否符合抗开裂标准 | 是/否 | 是否符合抗开裂标准 | 是/否
PH值 | 7.6-8.3 | PH值 | 7.6-8.3
H2S含量 | 1000-10000ppm | H2S含量 | 1000-10000ppm
焊后热处理 | 有焊后热处理 | 焊后热处理 | 有焊后热处理
布氏硬度 | 200-237HB | 布氏硬度 | 200-237HB
腐蚀机理 | 无 | 腐蚀机理 | 无
材质 | 碳钢 | 材质 | 低合金钢
H2S | 含H2S | H2S | 含H2S
H2S分压（绝压） | ＜0.0003MPa | H2S分压（绝压） | ＜0.0003MPa
是否符合抗开裂标准 | 是/否 | 是否符合抗开裂标准 | 是/否
PH值 | 7.6-8.3 | PH值 | 7.6-8.3
H2S含量 | ＞10000ppm | H2S含量 | ＞10000ppm
焊后热处理 | 有焊后热处理 | 焊后热处理 | 有焊后热处理
布氏硬度 | 200-237HB | 布氏硬度 | 200-237HB
腐蚀机理 | 无 | 腐蚀机理 | 无
材质 | 碳钢 | 材质 | 低合金钢
H2S | 含H2S | H2S | 含H2S
H2S分压（绝压） | ＜0.0003MPa | H2S分压（绝压） | ＜0.0003MPa
是否符合抗开裂标准 | 是/否 | 是否符合抗开裂标准 | 是/否
PH值 | 8.4-8.9 | PH值 | 8.4-8.9
H2S含量 | ＜50ppm | H2S含量 | ＜50ppm
焊后热处理 | 有焊后热处理 | 焊后热处理 | 有焊后热处理
布氏硬度 | 200-237HB | 布氏硬度 | 200-237HB
腐蚀机理 | 无 | 腐蚀机理 | 无
材质 | 碳钢 | 材质 | 低合金钢
H2S | 含H2S | H2S | 含H2S
H2S分压（绝压） | ＜0.0003MPa | H2S分压（绝压） | ＜0.0003MPa
是否符合抗开裂标准 | 是/否 | 是否符合抗开裂标准 | 是/否
PH值 | 8.4-8.9 | PH值 | 8.4-8.9
H2S含量 | 50-1000ppm | H2S含量 | 50-1000ppm
焊后热处理 | 有焊后热处理 | 焊后热处理 | 有焊后热处理
布氏硬度 | 200-237HB | 布氏硬度 | 200-237HB
腐蚀机理 | 无 | 腐蚀机理 | 无
材质 | 碳钢 | 材质 | 低合金钢
H2S | 含H2S | H2S | 含H2S
H2S分压（绝压） | ＜0.0003MPa | H2S分压（绝压） | ＜0.0003MPa
是否符合抗开裂标准 | 是/否 | 是否符合抗开裂标准 | 是/否
PH值 | 8.4-8.9 | PH值 | 8.4-8.9
H2S含量 | 1000-10000ppm | H2S含量 | 1000-10000ppm
焊后热处理 | 有焊后热处理 | 焊后热处理 | 有焊后热处理
布氏硬度 | 200-237HB | 布氏硬度 | 200-237HB
腐蚀机理 | 无 | 腐蚀机理 | 无
材质 | 碳钢 | 材质 | 低合金钢
H2S | 含H2S | H2S | 含H2S
H2S分压（绝压） | ＜0.0003MPa | H2S分压（绝压） | ＜0.0003MPa
是否符合抗开裂标准 | 是/否 | 是否符合抗开裂标准 | 是/否
PH值 | 8.4-8.9 | PH值 | 8.4-8.9
H2S含量 | ＞10000ppm | H2S含量 | ＞10000ppm
焊后热处理 | 有焊后热处理 | 焊后热处理 | 有焊后热处理
布氏硬度 | 200-237HB | 布氏硬度 | 200-237HB
腐蚀机理 | 无 | 腐蚀机理 | 无
材质 | 碳钢 | 材质 | 低合金钢
H2S | 含H2S | H2S | 含H2S
H2S分压（绝压） | ＜0.0003MPa | H2S分压（绝压） | ＜0.0003MPa
是否符合抗开裂标准 | 是/否 | 是否符合抗开裂标准 | 是/否
PH值 | ＞9 | PH值 | ＞9
H2S含量 | ＜50ppm | H2S含量 | ＜50ppm
焊后热处理 | 有焊后热处理 | 焊后热处理 | 有焊后热处理
布氏硬度 | 200-237HB | 布氏硬度 | 200-237HB
腐蚀机理 | 无 | 腐蚀机理 | 无
材质 | 碳钢 | 材质 | 低合金钢
H2S | 含H2S | H2S | 含H2S
H2S分压（绝压） | ＜0.0003MPa | H2S分压（绝压） | ＜0.0003MPa
是否符合抗开裂标准 | 是/否 | 是否符合抗开裂标准 | 是/否
PH值 | ＞9 | PH值 | ＞9
H2S含量 | 50-1000ppm | H2S含量 | 50-1000ppm
焊后热处理 | 有焊后热处理 | 焊后热处理 | 有焊后热处理
布氏硬度 | 200-237HB | 布氏硬度 | 200-237HB
腐蚀机理 | 无 | 腐蚀机理 | 无
材质 | 碳钢 | 材质 | 低合金钢
H2S | 含H2S | H2S | 含H2S
H2S分压（绝压） | ＜0.0003MPa | H2S分压（绝压） | ＜0.0003MPa
是否符合抗开裂标准 | 是/否 | 是否符合抗开裂标准 | 是/否
PH值 | ＞9 | PH值 | ＞9
H2S含量 | 1000-10000ppm | H2S含量 | 1000-10000ppm
焊后热处理 | 有焊后热处理 | 焊后热处理 | 有焊后热处理
布氏硬度 | 200-237HB | 布氏硬度 | 200-237HB
腐蚀机理 | 无 | 腐蚀机理 | 无
材质 | 碳钢 | 材质 | 低合金钢
H2S | 含H2S | H2S | 含H2S
H2S分压（绝压） | ＜0.0003MPa | H2S分压（绝压） | ＜0.0003MPa
是否符合抗开裂标准 | 是/否 | 是否符合抗开裂标准 | 是/否
PH值 | ＞9 | PH值 | ＞9
H2S含量 | ＞10000ppm | H2S含量 | ＞10000ppm
焊后热处理 | 有焊后热处理 | 焊后热处理 | 有焊后热处理
布氏硬度 | 200-237HB | 布氏硬度 | 200-237HB
腐蚀机理 | 无 | 腐蚀机理 | 无
材质 | 碳钢 | 材质 | 低合金钢
H2S | 含H2S | H2S | 含H2S
H2S分压（绝压） | ＜0.0003MPa | H2S分压（绝压） | ＜0.0003MPa
是否符合抗开裂标准 | 是/否 | 是否符合抗开裂标准 | 是/否
PH值 | ＜5.5 | PH值 | ＜5.5
H2S含量 | ＜50ppm | H2S含量 | ＜50ppm
焊后热处理 | 有焊后热处理 | 焊后热处理 | 有焊后热处理
布氏硬度 | ＞237HB | 布氏硬度 | ＞237HB
腐蚀机理 | 无 | 腐蚀机理 | 无
材质 | 碳钢 | 材质 | 低合金钢
H2S | 含H2S | H2S | 含H2S
H2S分压（绝压） | ＜0.0003MPa | H2S分压（绝压） | ＜0.0003MPa
是否符合抗开裂标准 | 是/否 | 是否符合抗开裂标准 | 是/否
PH值 | ＜5.5 | PH值 | ＜5.5
H2S含量 | 50-1000ppm | H2S含量 | 50-1000ppm
焊后热处理 | 有焊后热处理 | 焊后热处理 | 有焊后热处理
布氏硬度 | ＞237HB | 布氏硬度 | ＞237HB
腐蚀机理 | 无 | 腐蚀机理 | 无
材质 | 碳钢 | 材质 | 低合金钢
H2S | 含H2S | H2S | 含H2S
H2S分压（绝压） | ＜0.0003MPa | H2S分压（绝压） | ＜0.0003MPa
是否符合抗开裂标准 | 是/否 | 是否符合抗开裂标准 | 是/否
PH值 | ＜5.5 | PH值 | ＜5.5
H2S含量 | 1000-10000ppm | H2S含量 | 1000-10000ppm
焊后热处理 | 有焊后热处理 | 焊后热处理 | 有焊后热处理
布氏硬度 | ＞237HB | 布氏硬度 | ＞237HB
腐蚀机理 | 无 | 腐蚀机理 | 无
材质 | 碳钢 | 材质 | 低合金钢
H2S | 含H2S | H2S | 含H2S
H2S分压（绝压） | ＜0.0003MPa | H2S分压（绝压） | ＜0.0003MPa
是否符合抗开裂标准 | 是/否 | 是否符合抗开裂标准 | 是/否
PH值 | ＜5.5 | PH值 | ＜5.5
H2S含量 | ＞10000ppm | H2S含量 | ＞10000ppm
焊后热处理 | 有焊后热处理 | 焊后热处理 | 有焊后热处理
布氏硬度 | ＞237HB | 布氏硬度 | ＞237HB
腐蚀机理 | 无 | 腐蚀机理 | 无
材质 | 碳钢 | 材质 | 低合金钢
H2S | 含H2S | H2S | 含H2S
H2S分压（绝压） | ＜0.0003MPa | H2S分压（绝压） | ＜0.0003MPa
是否符合抗开裂标准 | 是/否 | 是否符合抗开裂标准 | 是/否
PH值 | 5.5-7.5 | PH值 | 5.5-7.5
H2S含量 | ＜50ppm | H2S含量 | ＜50ppm
焊后热处理 | 有焊后热处理 | 焊后热处理 | 有焊后热处理
布氏硬度 | ＞237HB | 布氏硬度 | ＞237HB
腐蚀机理 | 无 | 腐蚀机理 | 无
材质 | 碳钢 | 材质 | 低合金钢
H2S | 含H2S | H2S | 含H2S
H2S分压（绝压） | ＜0.0003MPa | H2S分压（绝压） | ＜0.0003MPa
是否符合抗开裂标准 | 是/否 | 是否符合抗开裂标准 | 是/否
PH值 | 5.5-7.5 | PH值 | 5.5-7.5
H2S含量 | 50-1000ppm | H2S含量 | 50-1000ppm
焊后热处理 | 有焊后热处理 | 焊后热处理 | 有焊后热处理
布氏硬度 | ＞237HB | 布氏硬度 | ＞237HB
腐蚀机理 | 无 | 腐蚀机理 | 无
材质 | 碳钢 | 材质 | 低合金钢
H2S | 含H2S | H2S | 含H2S
H2S分压（绝压） | ＜0.0003MPa | H2S分压（绝压） | ＜0.0003MPa
是否符合抗开裂标准 | 是/否 | 是否符合抗开裂标准 | 是/否
PH值 | 5.5-7.5 | PH值 | 5.5-7.5
H2S含量 | 1000-10000ppm | H2S含量 | 1000-10000ppm
焊后热处理 | 有焊后热处理 | 焊后热处理 | 有焊后热处理
布氏硬度 | ＞237HB | 布氏硬度 | ＞237HB
腐蚀机理 | 无 | 腐蚀机理 | 无
材质 | 碳钢 | 材质 | 低合金钢
H2S | 含H2S | H2S | 含H2S
H2S分压（绝压） | ＜0.0003MPa | H2S分压（绝压） | ＜0.0003MPa
是否符合抗开裂标准 | 是/否 | 是否符合抗开裂标准 | 是/否
PH值 | 5.5-7.5 | PH值 | 5.5-7.5
H2S含量 | ＞10000ppm | H2S含量 | ＞10000ppm
焊后热处理 | 有焊后热处理 | 焊后热处理 | 有焊后热处理
布氏硬度 | ＞237HB | 布氏硬度 | ＞237HB
腐蚀机理 | 无 | 腐蚀机理 | 无
材质 | 碳钢 | 材质 | 低合金钢
H2S | 含H2S | H2S | 含H2S
H2S分压（绝压） | ＜0.0003MPa | H2S分压（绝压） | ＜0.0003MPa
是否符合抗开裂标准 | 是/否 | 是否符合抗开裂标准 | 是/否
PH值 | 7.6-8.3 | PH值 | 7.6-8.3
H2S含量 | ＜50ppm | H2S含量 | ＜50ppm
焊后热处理 | 有焊后热处理 | 焊后热处理 | 有焊后热处理
布氏硬度 | ＞237HB | 布氏硬度 | ＞237HB
腐蚀机理 | 无 | 腐蚀机理 | 无
材质 | 碳钢 | 材质 | 低合金钢
H2S | 含H2S | H2S | 含H2S
H2S分压（绝压） | ＜0.0003MPa | H2S分压（绝压） | ＜0.0003MPa
是否符合抗开裂标准 | 是/否 | 是否符合抗开裂标准 | 是/否
PH值 | 7.6-8.3 | PH值 | 7.6-8.3
H2S含量 | 50-1000ppm | H2S含量 | 50-1000ppm
焊后热处理 | 有焊后热处理 | 焊后热处理 | 有焊后热处理
布氏硬度 | ＞237HB | 布氏硬度 | ＞237HB
腐蚀机理 | 无 | 腐蚀机理 | 无
材质 | 碳钢 | 材质 | 低合金钢
H2S | 含H2S | H2S | 含H2S
H2S分压（绝压） | ＜0.0003MPa | H2S分压（绝压） | ＜0.0003MPa
是否符合抗开裂标准 | 是/否 | 是否符合抗开裂标准 | 是/否
PH值 | 7.6-8.3 | PH值 | 7.6-8.3
H2S含量 | 1000-10000ppm | H2S含量 | 1000-10000ppm
焊后热处理 | 有焊后热处理 | 焊后热处理 | 有焊后热处理
布氏硬度 | ＞237HB | 布氏硬度 | ＞237HB
腐蚀机理 | 无 | 腐蚀机理 | 无
材质 | 碳钢 | 材质 | 低合金钢
H2S | 含H2S | H2S | 含H2S
H2S分压（绝压） | ＜0.0003MPa | H2S分压（绝压） | ＜0.0003MPa
是否符合抗开裂标准 | 是/否 | 是否符合抗开裂标准 | 是/否
PH值 | 7.6-8.3 | PH值 | 7.6-8.3
H2S含量 | ＞10000ppm | H2S含量 | ＞10000ppm
焊后热处理 | 有焊后热处理 | 焊后热处理 | 有焊后热处理
布氏硬度 | ＞237HB | 布氏硬度 | ＞237HB
腐蚀机理 | 无 | 腐蚀机理 | 无
材质 | 碳钢 | 材质 | 低合金钢
H2S | 含H2S | H2S | 含H2S
H2S分压（绝压） | ＜0.0003MPa | H2S分压（绝压） | ＜0.0003MPa
是否符合抗开裂标准 | 是/否 | 是否符合抗开裂标准 | 是/否
PH值 | 8.4-8.9 | PH值 | 8.4-8.9
H2S含量 | ＜50ppm | H2S含量 | ＜50ppm
焊后热处理 | 有焊后热处理 | 焊后热处理 | 有焊后热处理
布氏硬度 | ＞237HB | 布氏硬度 | ＞237HB
腐蚀机理 | 无 | 腐蚀机理 | 无
材质 | 碳钢 | 材质 | 低合金钢
H2S | 含H2S | H2S | 含H2S
H2S分压（绝压） | ＜0.0003MPa | H2S分压（绝压） | ＜0.0003MPa
是否符合抗开裂标准 | 是/否 | 是否符合抗开裂标准 | 是/否
PH值 | 8.4-8.9 | PH值 | 8.4-8.9
H2S含量 | 50-1000ppm | H2S含量 | 50-1000ppm
焊后热处理 | 有焊后热处理 | 焊后热处理 | 有焊后热处理
布氏硬度 | ＞237HB | 布氏硬度 | ＞237HB
腐蚀机理 | 无 | 腐蚀机理 | 无
材质 | 碳钢 | 材质 | 低合金钢
H2S | 含H2S | H2S | 含H2S
H2S分压（绝压） | ＜0.0003MPa | H2S分压（绝压） | ＜0.0003MPa
是否符合抗开裂标准 | 是/否 | 是否符合抗开裂标准 | 是/否
PH值 | 8.4-8.9 | PH值 | 8.4-8.9
H2S含量 | 1000-10000ppm | H2S含量 | 1000-10000ppm
焊后热处理 | 有焊后热处理 | 焊后热处理 | 有焊后热处理
布氏硬度 | ＞237HB | 布氏硬度 | ＞237HB
腐蚀机理 | 无 | 腐蚀机理 | 无
材质 | 碳钢 | 材质 | 低合金钢
H2S | 含H2S | H2S | 含H2S
H2S分压（绝压） | ＜0.0003MPa | H2S分压（绝压） | ＜0.0003MPa
是否符合抗开裂标准 | 是/否 | 是否符合抗开裂标准 | 是/否
PH值 | 8.4-8.9 | PH值 | 8.4-8.9
H2S含量 | ＞10000ppm | H2S含量 | ＞10000ppm
焊后热处理 | 有焊后热处理 | 焊后热处理 | 有焊后热处理
布氏硬度 | ＞237HB | 布氏硬度 | ＞237HB
腐蚀机理 | 无 | 腐蚀机理 | 无
材质 | 碳钢 | 材质 | 低合金钢
H2S | 含H2S | H2S | 含H2S
H2S分压（绝压） | ＜0.0003MPa | H2S分压（绝压） | ＜0.0003MPa
是否符合抗开裂标准 | 是/否 | 是否符合抗开裂标准 | 是/否
PH值 | ＞9 | PH值 | ＞9
H2S含量 | ＜50ppm | H2S含量 | ＜50ppm
焊后热处理 | 有焊后热处理 | 焊后热处理 | 有焊后热处理
布氏硬度 | ＞237HB | 布氏硬度 | ＞237HB
腐蚀机理 | 无 | 腐蚀机理 | 无
材质 | 碳钢 | 材质 | 低合金钢
H2S | 含H2S | H2S | 含H2S
H2S分压（绝压） | ＜0.0003MPa | H2S分压（绝压） | ＜0.0003MPa
是否符合抗开裂标准 | 是/否 | 是否符合抗开裂标准 | 是/否
PH值 | ＞9 | PH值 | ＞9
H2S含量 | 50-1000ppm | H2S含量 | 50-1000ppm
焊后热处理 | 有焊后热处理 | 焊后热处理 | 有焊后热处理
布氏硬度 | ＞237HB | 布氏硬度 | ＞237HB
腐蚀机理 | 无 | 腐蚀机理 | 无
材质 | 碳钢 | 材质 | 低合金钢
H2S | 含H2S | H2S | 含H2S
H2S分压（绝压） | ＜0.0003MPa | H2S分压（绝压） | ＜0.0003MPa
是否符合抗开裂标准 | 是/否 | 是否符合抗开裂标准 | 是/否
PH值 | ＞9 | PH值 | ＞9
H2S含量 | 1000-10000ppm | H2S含量 | 1000-10000ppm
焊后热处理 | 有焊后热处理 | 焊后热处理 | 有焊后热处理
布氏硬度 | ＞237HB | 布氏硬度 | ＞237HB
腐蚀机理 | 无 | 腐蚀机理 | 无
材质 | 碳钢 | 材质 | 低合金钢
H2S | 含H2S | H2S | 含H2S
H2S分压（绝压） | ＜0.0003MPa | H2S分压（绝压） | ＜0.0003MPa
是否符合抗开裂标准 | 是/否 | 是否符合抗开裂标准 | 是/否
PH值 | ＞9 | PH值 | ＞9
H2S含量 | ＞10000ppm | H2S含量 | ＞10000ppm
焊后热处理 | 有焊后热处理 | 焊后热处理 | 有焊后热处理
布氏硬度 | ＞237HB | 布氏硬度 | ＞237HB
腐蚀机理 | 无 | 腐蚀机理 | 无

## 湿H2S应力腐蚀开裂机理识别(2)
湿H2S应力腐蚀开裂机理识别
碳钢材质 |  | 低合金钢 |  | SS316不锈钢 |  | 双相不锈钢 |  | 6Mo不锈钢 |  | 铜镍合金 |  | 钛及钛合金
材质 | 碳钢 | 材质 | 低合金钢 | 材质 | SS316不锈钢 | 材质 | 双相不锈钢 | 材质 | 6Mo不锈钢 | 材质 | 铜镍合金 | 材质 | 钛及钛合金
H2S | 不含H2S | H2S | 不含H2S | 腐蚀机理 | 无 | 腐蚀机理 | 无 | 腐蚀机理 | 无 | 腐蚀机理 | 无 | 腐蚀机理 | 无
腐蚀机理 | 无 | 腐蚀机理 | 无
材质 | 碳钢 | 材质 | 低合金钢
H2S | 含H2S | H2S | 含H2S
H2S分压（绝压） | ≥0.0003MPa | H2S分压（绝压） | ≥0.0003MPa
是否符合抗开裂标准 | 是 | 是否符合抗开裂标准 | 是
腐蚀机理 | 无 | 腐蚀机理 | 无
材质 | 碳钢 | 材质 | 低合金钢
H2S | 含H2S | H2S | 含H2S
H2S分压（绝压） | ≥0.0003MPa | H2S分压（绝压） | ≥0.0003MPa
是否符合抗开裂标准 | 否 | 是否符合抗开裂标准 | 否
腐蚀机理 | 湿H2S应力腐蚀开裂 | 腐蚀机理 | 湿H2S应力腐蚀开裂

## 湿H2S应力腐蚀开裂机理识别(3)
湿H2S应力腐蚀开裂机理--硫化氢环境下氢致开裂/应力导向氢致开裂机理识别
碳钢材质 |  | 低合金钢 |  | SS316不锈钢 |  | 双相不锈钢 |  | 6Mo不锈钢 |  | 铜镍合金 |  | 钛及钛合金
材质 | 碳钢 | 材质 | 低合金钢 | 材质 | SS316不锈钢 | 材质 | 双相不锈钢 | 材质 | 6Mo不锈钢 | 材质 | 铜镍合金 | 材质 | 钛及钛合金
H2S | 不含H2S | H2S | 不含H2S | 腐蚀机理 | 无 | 腐蚀机理 | 无 | 腐蚀机理 | 无 | 腐蚀机理 | 无 | 腐蚀机理 | 无
腐蚀机理 | 无 | 腐蚀机理 | 无
材质 | 碳钢 | 材质 | 低合金钢
H2S | 含H2S | H2S | 含H2S
H2S分压（绝压） | ≥0.0003MPa | H2S分压（绝压） | ≥0.0003MPa
是否符合抗开裂标准 | 是 | 是否符合抗开裂标准 | 是
腐蚀机理 | 无 | 腐蚀机理 | 无
材质 | 碳钢 | 材质 | 低合金钢
H2S | 含H2S | H2S | 含H2S
H2S分压（绝压） | ＜0.0003MPa | H2S分压（绝压） | ＜0.0003MPa
是否符合抗开裂标准 | 是/否 | 是否符合抗开裂标准 | 是/否
PH值 | ＜5.5 | PH值 | ＜5.5
H2S含量 | ＜50ppm | H2S含量 | ＜50ppm
焊后热处理 | 无焊后热处理 | 焊后热处理 | 无焊后热处理
材料硫含量 | ＞0.01% | 材料硫含量 | ＞0.01%
腐蚀机理 | 无 | 腐蚀机理 | 无
材质 | 碳钢 | 材质 | 低合金钢
H2S | 含H2S | H2S | 含H2S
H2S分压（绝压） | ＜0.0003MPa | H2S分压（绝压） | ＜0.0003MPa
是否符合抗开裂标准 | 是/否 | 是否符合抗开裂标准 | 是/否
PH值 | ＜5.5 | PH值 | ＜5.5
H2S含量 | 50-1000ppm | H2S含量 | 50-1000ppm
焊后热处理 | 无焊后热处理 | 焊后热处理 | 无焊后热处理
材料硫含量 | ＞0.01% | 材料硫含量 | ＞0.01%
腐蚀机理 | 硫化氢环境下氢致开裂/应力导向氢致开裂 | 腐蚀机理 | 硫化氢环境下氢致开裂/应力导向氢致开裂
材质 | 碳钢 | 材质 | 低合金钢
H2S | 含H2S | H2S | 含H2S
H2S分压（绝压） | ＜0.0003MPa | H2S分压（绝压） | ＜0.0003MPa
是否符合抗开裂标准 | 是/否 | 是否符合抗开裂标准 | 是/否
PH值 | ＜5.5 | PH值 | ＜5.5
H2S含量 | 1000-10000ppm | H2S含量 | 1000-10000ppm
焊后热处理 | 无焊后热处理 | 焊后热处理 | 无焊后热处理
材料硫含量 | ＞0.01% | 材料硫含量 | ＞0.01%
腐蚀机理 | 硫化氢环境下氢致开裂/应力导向氢致开裂 | 腐蚀机理 | 硫化氢环境下氢致开裂/应力导向氢致开裂
材质 | 碳钢 | 材质 | 低合金钢
H2S | 含H2S | H2S | 含H2S
H2S分压（绝压） | ＜0.0003MPa | H2S分压（绝压） | ＜0.0003MPa
是否符合抗开裂标准 | 是/否 | 是否符合抗开裂标准 | 是/否
PH值 | ＜5.5 | PH值 | ＜5.5
H2S含量 | ＞10000ppm | H2S含量 | ＞10000ppm
焊后热处理 | 无焊后热处理 | 焊后热处理 | 无焊后热处理
材料硫含量 | ＞0.01% | 材料硫含量 | ＞0.01%
腐蚀机理 | 硫化氢环境下氢致开裂/应力导向氢致开裂 | 腐蚀机理 | 硫化氢环境下氢致开裂/应力导向氢致开裂
材质 | 碳钢 | 材质 | 低合金钢
H2S | 含H2S | H2S | 含H2S
H2S分压（绝压） | ＜0.0003MPa | H2S分压（绝压） | ＜0.0003MPa
是否符合抗开裂标准 | 是/否 | 是否符合抗开裂标准 | 是/否
PH值 | 5.5-7.5 | PH值 | 5.5-7.5
H2S含量 | ＜50ppm | H2S含量 | ＜50ppm
焊后热处理 | 无焊后热处理 | 焊后热处理 | 无焊后热处理
材料硫含量 | ＞0.01% | 材料硫含量 | ＞0.01%
腐蚀机理 | 无 | 腐蚀机理 | 无
材质 | 碳钢 | 材质 | 低合金钢
H2S | 含H2S | H2S | 含H2S
H2S分压（绝压） | ＜0.0003MPa | H2S分压（绝压） | ＜0.0003MPa
是否符合抗开裂标准 | 是/否 | 是否符合抗开裂标准 | 是/否
PH值 | 5.5-7.5 | PH值 | 5.5-7.5
H2S含量 | 50-1000ppm | H2S含量 | 50-1000ppm
焊后热处理 | 无焊后热处理 | 焊后热处理 | 无焊后热处理
材料硫含量 | ＞0.01% | 材料硫含量 | ＞0.01%
腐蚀机理 | 无 | 腐蚀机理 | 无
材质 | 碳钢 | 材质 | 低合金钢
H2S | 含H2S | H2S | 含H2S
H2S分压（绝压） | ＜0.0003MPa | H2S分压（绝压） | ＜0.0003MPa
是否符合抗开裂标准 | 是/否 | 是否符合抗开裂标准 | 是/否
PH值 | 5.5-7.5 | PH值 | 5.5-7.5
H2S含量 | 1000-10000ppm | H2S含量 | 1000-10000ppm
焊后热处理 | 无焊后热处理 | 焊后热处理 | 无焊后热处理
材料硫含量 | ＞0.01% | 材料硫含量 | ＞0.01%
腐蚀机理 | 无 | 腐蚀机理 | 无
材质 | 碳钢 | 材质 | 低合金钢
H2S | 含H2S | H2S | 含H2S
H2S分压（绝压） | ＜0.0003MPa | H2S分压（绝压） | ＜0.0003MPa
是否符合抗开裂标准 | 是/否 | 是否符合抗开裂标准 | 是/否
PH值 | 5.5-7.5 | PH值 | 5.5-7.5
H2S含量 | ＞10000ppm | H2S含量 | ＞10000ppm
焊后热处理 | 无焊后热处理 | 焊后热处理 | 无焊后热处理
材料硫含量 | ＞0.01% | 材料硫含量 | ＞0.01%
腐蚀机理 | 硫化氢环境下氢致开裂/应力导向氢致开裂 | 腐蚀机理 | 硫化氢环境下氢致开裂/应力导向氢致开裂
材质 | 碳钢 | 材质 | 低合金钢
H2S | 含H2S | H2S | 含H2S
H2S分压（绝压） | ＜0.0003MPa | H2S分压（绝压） | ＜0.0003MPa
是否符合抗开裂标准 | 是/否 | 是否符合抗开裂标准 | 是/否
PH值 | 7.6-8.3 | PH值 | 7.6-8.3
H2S含量 | ＜50ppm | H2S含量 | ＜50ppm
焊后热处理 | 无焊后热处理 | 焊后热处理 | 无焊后热处理
材料硫含量 | ＞0.01% | 材料硫含量 | ＞0.01%
腐蚀机理 | 无 | 腐蚀机理 | 无
材质 | 碳钢 | 材质 | 低合金钢
H2S | 含H2S | H2S | 含H2S
H2S分压（绝压） | ＜0.0003MPa | H2S分压（绝压） | ＜0.0003MPa
PH值 | 7.6-8.3 | PH值 | 7.6-8.3
H2S含量 | 50-1000ppm | H2S含量 | 50-1000ppm
是否符合抗开裂标准 | 是/否 | 是否符合抗开裂标准 | 是/否
焊后热处理 | 无焊后热处理 | 焊后热处理 | 无焊后热处理
材料硫含量 | ＞0.01% | 材料硫含量 | ＞0.01%
腐蚀机理 | 硫化氢环境下氢致开裂/应力导向氢致开裂 | 腐蚀机理 | 硫化氢环境下氢致开裂/应力导向氢致开裂
材质 | 碳钢 | 材质 | 低合金钢
H2S | 含H2S | H2S | 含H2S
H2S分压（绝压） | ＜0.0003MPa | H2S分压（绝压） | ＜0.0003MPa
是否符合抗开裂标准 | 是/否 | 是否符合抗开裂标准 | 是/否
PH值 | 7.6-8.3 | PH值 | 7.6-8.3
H2S含量 | 1000-10000ppm | H2S含量 | 1000-10000ppm
焊后热处理 | 无焊后热处理 | 焊后热处理 | 无焊后热处理
材料硫含量 | ＞0.01% | 材料硫含量 | ＞0.01%
腐蚀机理 | 硫化氢环境下氢致开裂/应力导向氢致开裂 | 腐蚀机理 | 硫化氢环境下氢致开裂/应力导向氢致开裂
材质 | 碳钢 | 材质 | 低合金钢
H2S | 含H2S | H2S | 含H2S
H2S分压（绝压） | ＜0.0003MPa | H2S分压（绝压） | ＜0.0003MPa
是否符合抗开裂标准 | 是/否 | 是否符合抗开裂标准 | 是/否
PH值 | 7.6-8.3 | PH值 | 7.6-8.3
H2S含量 | ＞10000ppm | H2S含量 | ＞10000ppm
焊后热处理 | 无焊后热处理 | 焊后热处理 | 无焊后热处理
材料硫含量 | ＞0.01% | 材料硫含量 | ＞0.01%
腐蚀机理 | 硫化氢环境下氢致开裂/应力导向氢致开裂 | 腐蚀机理 | 硫化氢环境下氢致开裂/应力导向氢致开裂
材质 | 碳钢 | 材质 | 低合金钢
H2S | 含H2S | H2S | 含H2S
H2S分压（绝压） | ＜0.0003MPa | H2S分压（绝压） | ＜0.0003MPa
是否符合抗开裂标准 | 是/否 | 是否符合抗开裂标准 | 是/否
PH值 | 8.4-8.9 | PH值 | 8.4-8.9
H2S含量 | ＜50ppm | H2S含量 | ＜50ppm
焊后热处理 | 无焊后热处理 | 焊后热处理 | 无焊后热处理
材料硫含量 | ＞0.01% | 材料硫含量 | ＞0.01%
腐蚀机理 | 无 | 腐蚀机理 | 无
材质 | 碳钢 | 材质 | 低合金钢
H2S | 含H2S | H2S | 含H2S
H2S分压（绝压） | ＜0.0003MPa | H2S分压（绝压） | ＜0.0003MPa
是否符合抗开裂标准 | 是/否 | 是否符合抗开裂标准 | 是/否
PH值 | 8.4-8.9 | PH值 | 8.4-8.9
H2S含量 | 50-1000ppm | H2S含量 | 50-1000ppm
焊后热处理 | 无焊后热处理 | 焊后热处理 | 无焊后热处理
材料硫含量 | ＞0.01% | 材料硫含量 | ＞0.01%
腐蚀机理 | 硫化氢环境下氢致开裂/应力导向氢致开裂 | 腐蚀机理 | 硫化氢环境下氢致开裂/应力导向氢致开裂
材质 | 碳钢 | 材质 | 低合金钢
H2S | 含H2S | H2S | 含H2S
H2S分压（绝压） | ＜0.0003MPa | H2S分压（绝压） | ＜0.0003MPa
是否符合抗开裂标准 | 是/否 | 是否符合抗开裂标准 | 是/否
PH值 | 8.4-8.9 | PH值 | 8.4-8.9
H2S含量 | 1000-10000ppm | H2S含量 | 1000-10000ppm
焊后热处理 | 无焊后热处理 | 焊后热处理 | 无焊后热处理
材料硫含量 | ＞0.01% | 材料硫含量 | ＞0.01%
腐蚀机理 | 硫化氢环境下氢致开裂/应力导向氢致开裂 | 腐蚀机理 | 硫化氢环境下氢致开裂/应力导向氢致开裂
材质 | 碳钢 | 材质 | 低合金钢
H2S | 含H2S | H2S | 含H2S
H2S分压（绝压） | ＜0.0003MPa | H2S分压（绝压） | ＜0.0003MPa
是否符合抗开裂标准 | 是/否 | 是否符合抗开裂标准 | 是/否
PH值 | 8.4-8.9 | PH值 | 8.4-8.9
H2S含量 | ＞10000ppm | H2S含量 | ＞10000ppm
焊后热处理 | 无焊后热处理 | 焊后热处理 | 无焊后热处理
材料硫含量 | ＞0.01% | 材料硫含量 | ＞0.01%
腐蚀机理 | 硫化氢环境下氢致开裂/应力导向氢致开裂 | 腐蚀机理 | 硫化氢环境下氢致开裂/应力导向氢致开裂
材质 | 碳钢 | 材质 | 低合金钢
H2S | 含H2S | H2S | 含H2S
H2S分压（绝压） | ＜0.0003MPa | H2S分压（绝压） | ＜0.0003MPa
是否符合抗开裂标准 | 是/否 | 是否符合抗开裂标准 | 是/否
PH值 | ＞9 | PH值 | ＞9
H2S含量 | ＜50ppm | H2S含量 | ＜50ppm
焊后热处理 | 无焊后热处理 | 焊后热处理 | 无焊后热处理
材料硫含量 | ＞0.01% | 材料硫含量 | ＞0.01%
腐蚀机理 | 无 | 腐蚀机理 | 无
材质 | 碳钢 | 材质 | 低合金钢
H2S | 含H2S | H2S | 含H2S
H2S分压（绝压） | ＜0.0003MPa | H2S分压（绝压） | ＜0.0003MPa
是否符合抗开裂标准 | 是/否 | 是否符合抗开裂标准 | 是/否
PH值 | ＞9 | PH值 | ＞9
H2S含量 | 50-1000ppm | H2S含量 | 50-1000ppm
焊后热处理 | 无焊后热处理 | 焊后热处理 | 无焊后热处理
材料硫含量 | ＞0.01% | 材料硫含量 | ＞0.01%
腐蚀机理 | 硫化氢环境下氢致开裂/应力导向氢致开裂 | 腐蚀机理 | 硫化氢环境下氢致开裂/应力导向氢致开裂
材质 | 碳钢 | 材质 | 低合金钢
H2S | 含H2S | H2S | 含H2S
H2S分压（绝压） | ＜0.0003MPa | H2S分压（绝压） | ＜0.0003MPa
是否符合抗开裂标准 | 是/否 | 是否符合抗开裂标准 | 是/否
PH值 | ＞9 | PH值 | ＞9
H2S含量 | 1000-10000ppm | H2S含量 | 1000-10000ppm
焊后热处理 | 无焊后热处理 | 焊后热处理 | 无焊后热处理
材料硫含量 | ＞0.01% | 材料硫含量 | ＞0.01%
腐蚀机理 | 硫化氢环境下氢致开裂/应力导向氢致开裂 | 腐蚀机理 | 硫化氢环境下氢致开裂/应力导向氢致开裂
材质 | 碳钢 | 材质 | 低合金钢
H2S | 含H2S | H2S | 含H2S
H2S分压（绝压） | ＜0.0003MPa | H2S分压（绝压） | ＜0.0003MPa
是否符合抗开裂标准 | 是/否 | 是否符合抗开裂标准 | 是/否
PH值 | ＞9 | PH值 | ＞9
H2S含量 | ＞10000ppm | H2S含量 | ＞10000ppm
焊后热处理 | 无焊后热处理 | 焊后热处理 | 无焊后热处理
材料硫含量 | ＞0.01% | 材料硫含量 | ＞0.01%
腐蚀机理 | 硫化氢环境下氢致开裂/应力导向氢致开裂 | 腐蚀机理 | 硫化氢环境下氢致开裂/应力导向氢致开裂
材质 | 碳钢 | 材质 | 低合金钢
H2S | 含H2S | H2S | 含H2S
H2S分压（绝压） | ＜0.0003MPa | H2S分压（绝压） | ＜0.0003MPa
是否符合抗开裂标准 | 是/否 | 是否符合抗开裂标准 | 是/否
PH值 | ＜5.5 | PH值 | ＜5.5
H2S含量 | ＜50ppm | H2S含量 | ＜50ppm
焊后热处理 | 无焊后热处理 | 焊后热处理 | 无焊后热处理
材料硫含量 | 0.002-0.01% | 材料硫含量 | 0.002-0.01%
腐蚀机理 | 无 | 腐蚀机理 | 无
材质 | 碳钢 | 材质 | 低合金钢
H2S | 含H2S | H2S | 含H2S
H2S分压（绝压） | ＜0.0003MPa | H2S分压（绝压） | ＜0.0003MPa
是否符合抗开裂标准 | 是/否 | 是否符合抗开裂标准 | 是/否
PH值 | ＜5.5 | PH值 | ＜5.5
H2S含量 | 50-1000ppm | H2S含量 | 50-1000ppm
焊后热处理 | 无焊后热处理 | 焊后热处理 | 无焊后热处理
材料硫含量 | 0.002-0.01% | 材料硫含量 | 0.002-0.01%
腐蚀机理 | 无 | 腐蚀机理 | 无
材质 | 碳钢 | 材质 | 低合金钢
H2S | 含H2S | H2S | 含H2S
H2S分压（绝压） | ＜0.0003MPa | H2S分压（绝压） | ＜0.0003MPa
是否符合抗开裂标准 | 是/否 | 是否符合抗开裂标准 | 是/否
PH值 | ＜5.5 | PH值 | ＜5.5
H2S含量 | 1000-10000ppm | H2S含量 | 1000-10000ppm
焊后热处理 | 无焊后热处理 | 焊后热处理 | 无焊后热处理
材料硫含量 | 0.002-0.01% | 材料硫含量 | 0.002-0.01%
腐蚀机理 | 硫化氢环境下氢致开裂/应力导向氢致开裂 | 腐蚀机理 | 硫化氢环境下氢致开裂/应力导向氢致开裂
材质 | 碳钢 | 材质 | 低合金钢
H2S | 含H2S | H2S | 含H2S
H2S分压（绝压） | ＜0.0003MPa | H2S分压（绝压） | ＜0.0003MPa
是否符合抗开裂标准 | 是/否 | 是否符合抗开裂标准 | 是/否
PH值 | ＜5.5 | PH值 | ＜5.5
H2S含量 | ＞10000ppm | H2S含量 | ＞10000ppm
焊后热处理 | 无焊后热处理 | 焊后热处理 | 无焊后热处理
材料硫含量 | 0.002-0.01% | 材料硫含量 | 0.002-0.01%
腐蚀机理 | 硫化氢环境下氢致开裂/应力导向氢致开裂 | 腐蚀机理 | 硫化氢环境下氢致开裂/应力导向氢致开裂
材质 | 碳钢 | 材质 | 低合金钢
H2S | 含H2S | H2S | 含H2S
H2S分压（绝压） | ＜0.0003MPa | H2S分压（绝压） | ＜0.0003MPa
是否符合抗开裂标准 | 是/否 | 是否符合抗开裂标准 | 是/否
PH值 | 5.5-7.5 | PH值 | 5.5-7.5
H2S含量 | ＜50ppm | H2S含量 | ＜50ppm
焊后热处理 | 无焊后热处理 | 焊后热处理 | 无焊后热处理
材料硫含量 | 0.002-0.01% | 材料硫含量 | 0.002-0.01%
腐蚀机理 | 无 | 腐蚀机理 | 无
材质 | 碳钢 | 材质 | 低合金钢
H2S | 含H2S | H2S | 含H2S
H2S分压（绝压） | ＜0.0003MPa | H2S分压（绝压） | ＜0.0003MPa
是否符合抗开裂标准 | 是/否 | 是否符合抗开裂标准 | 是/否
PH值 | 5.5-7.5 | PH值 | 5.5-7.5
H2S含量 | 50-1000ppm | H2S含量 | 50-1000ppm
焊后热处理 | 无焊后热处理 | 焊后热处理 | 无焊后热处理
材料硫含量 | 0.002-0.01% | 材料硫含量 | 0.002-0.01%
腐蚀机理 | 无 | 腐蚀机理 | 无
材质 | 碳钢 | 材质 | 低合金钢
H2S | 含H2S | H2S | 含H2S
H2S分压（绝压） | ＜0.0003MPa | H2S分压（绝压） | ＜0.0003MPa
是否符合抗开裂标准 | 是/否 | 是否符合抗开裂标准 | 是/否
PH值 | 5.5-7.5 | PH值 | 5.5-7.5
H2S含量 | 1000-10000ppm | H2S含量 | 1000-10000ppm
焊后热处理 | 无焊后热处理 | 焊后热处理 | 无焊后热处理
材料硫含量 | 0.002-0.01% | 材料硫含量 | 0.002-0.01%
腐蚀机理 | 无 | 腐蚀机理 | 无
材质 | 碳钢 | 材质 | 低合金钢
H2S | 含H2S | H2S | 含H2S
H2S分压（绝压） | ＜0.0003MPa | H2S分压（绝压） | ＜0.0003MPa
是否符合抗开裂标准 | 是/否 | 是否符合抗开裂标准 | 是/否
PH值 | 5.5-7.5 | PH值 | 5.5-7.5
H2S含量 | ＞10000ppm | H2S含量 | ＞10000ppm
焊后热处理 | 无焊后热处理 | 焊后热处理 | 无焊后热处理
材料硫含量 | 0.002-0.01% | 材料硫含量 | 0.002-0.01%
腐蚀机理 | 无 | 腐蚀机理 | 无
材质 | 碳钢 | 材质 | 低合金钢
H2S | 含H2S | H2S | 含H2S
H2S分压（绝压） | ＜0.0003MPa | H2S分压（绝压） | ＜0.0003MPa
是否符合抗开裂标准 | 是/否 | 是否符合抗开裂标准 | 是/否
PH值 | 7.6-8.3 | PH值 | 7.6-8.3
H2S含量 | ＜50ppm | H2S含量 | ＜50ppm
焊后热处理 | 无焊后热处理 | 焊后热处理 | 无焊后热处理
材料硫含量 | 0.002-0.01% | 材料硫含量 | 0.002-0.01%
腐蚀机理 | 无 | 腐蚀机理 | 无
材质 | 碳钢 | 材质 | 低合金钢
H2S | 含H2S | H2S | 含H2S
H2S分压（绝压） | ＜0.0003MPa | H2S分压（绝压） | ＜0.0003MPa
是否符合抗开裂标准 | 是/否 | 是否符合抗开裂标准 | 是/否
PH值 | 7.6-8.3 | PH值 | 7.6-8.3
H2S含量 | 50-1000ppm | H2S含量 | 50-1000ppm
焊后热处理 | 无焊后热处理 | 焊后热处理 | 无焊后热处理
材料硫含量 | 0.002-0.01% | 材料硫含量 | 0.002-0.01%
腐蚀机理 | 无 | 腐蚀机理 | 无
材质 | 碳钢 | 材质 | 低合金钢
H2S | 含H2S | H2S | 含H2S
H2S分压（绝压） | ＜0.0003MPa | H2S分压（绝压） | ＜0.0003MPa
是否符合抗开裂标准 | 是/否 | 是否符合抗开裂标准 | 是/否
PH值 | 7.6-8.3 | PH值 | 7.6-8.3
H2S含量 | 1000-10000ppm | H2S含量 | 1000-10000ppm
焊后热处理 | 无焊后热处理 | 焊后热处理 | 无焊后热处理
材料硫含量 | 0.002-0.01% | 材料硫含量 | 0.002-0.01%
腐蚀机理 | 无 | 腐蚀机理 | 无
材质 | 碳钢 | 材质 | 低合金钢
H2S | 含H2S | H2S | 含H2S
H2S分压（绝压） | ＜0.0003MPa | H2S分压（绝压） | ＜0.0003MPa
是否符合抗开裂标准 | 是/否 | 是否符合抗开裂标准 | 是/否
PH值 | 7.6-8.3 | PH值 | 7.6-8.3
H2S含量 | ＞10000ppm | H2S含量 | ＞10000ppm
焊后热处理 | 无焊后热处理 | 焊后热处理 | 无焊后热处理
材料硫含量 | 0.002-0.01% | 材料硫含量 | 0.002-0.01%
腐蚀机理 | 无 | 腐蚀机理 | 无
材质 | 碳钢 | 材质 | 低合金钢
H2S | 含H2S | H2S | 含H2S
H2S分压（绝压） | ＜0.0003MPa | H2S分压（绝压） | ＜0.0003MPa
是否符合抗开裂标准 | 是/否 | 是否符合抗开裂标准 | 是/否
PH值 | 8.4-8.9 | PH值 | 8.4-8.9
H2S含量 | ＜50ppm | H2S含量 | ＜50ppm
焊后热处理 | 无焊后热处理 | 焊后热处理 | 无焊后热处理
材料硫含量 | 0.002-0.01% | 材料硫含量 | 0.002-0.01%
腐蚀机理 | 无 | 腐蚀机理 | 无
材质 | 碳钢 | 材质 | 低合金钢
H2S | 含H2S | H2S | 含H2S
H2S分压（绝压） | ＜0.0003MPa | H2S分压（绝压） | ＜0.0003MPa
是否符合抗开裂标准 | 是/否 | 是否符合抗开裂标准 | 是/否
PH值 | 8.4-8.9 | PH值 | 8.4-8.9
H2S含量 | 50-1000ppm | H2S含量 | 50-1000ppm
焊后热处理 | 无焊后热处理 | 焊后热处理 | 无焊后热处理
材料硫含量 | 0.002-0.01% | 材料硫含量 | 0.002-0.01%
腐蚀机理 | 无 | 腐蚀机理 | 无
材质 | 碳钢 | 材质 | 低合金钢
H2S | 含H2S | H2S | 含H2S
H2S分压（绝压） | ＜0.0003MPa | H2S分压（绝压） | ＜0.0003MPa
是否符合抗开裂标准 | 是/否 | 是否符合抗开裂标准 | 是/否
PH值 | 8.4-8.9 | PH值 | 8.4-8.9
H2S含量 | 1000-10000ppm | H2S含量 | 1000-10000ppm
焊后热处理 | 无焊后热处理 | 焊后热处理 | 无焊后热处理
材料硫含量 | 0.002-0.01% | 材料硫含量 | 0.002-0.01%
腐蚀机理 | 无 | 腐蚀机理 | 无
材质 | 碳钢 | 材质 | 低合金钢
H2S | 含H2S | H2S | 含H2S
H2S分压（绝压） | ＜0.0003MPa | H2S分压（绝压） | ＜0.0003MPa
是否符合抗开裂标准 | 是/否 | 是否符合抗开裂标准 | 是/否
PH值 | 8.4-8.9 | PH值 | 8.4-8.9
H2S含量 | ＞10000ppm | H2S含量 | ＞10000ppm
焊后热处理 | 无焊后热处理 | 焊后热处理 | 无焊后热处理
材料硫含量 | 0.002-0.01% | 材料硫含量 | 0.002-0.01%
腐蚀机理 | 硫化氢环境下氢致开裂/应力导向氢致开裂 | 腐蚀机理 | 硫化氢环境下氢致开裂/应力导向氢致开裂
材质 | 碳钢 | 材质 | 低合金钢
H2S | 含H2S | H2S | 含H2S
H2S分压（绝压） | ＜0.0003MPa | H2S分压（绝压） | ＜0.0003MPa
是否符合抗开裂标准 | 是/否 | 是否符合抗开裂标准 | 是/否
PH值 | ＞9 | PH值 | ＞9
H2S含量 | ＜50ppm | H2S含量 | ＜50ppm
焊后热处理 | 无焊后热处理 | 焊后热处理 | 无焊后热处理
材料硫含量 | 0.002-0.01% | 材料硫含量 | 0.002-0.01%
腐蚀机理 | 无 | 腐蚀机理 | 无
材质 | 碳钢 | 材质 | 低合金钢
H2S | 含H2S | H2S | 含H2S
H2S分压（绝压） | ＜0.0003MPa | H2S分压（绝压） | ＜0.0003MPa
是否符合抗开裂标准 | 是/否 | 是否符合抗开裂标准 | 是/否
PH值 | ＞9 | PH值 | ＞9
H2S含量 | 50-1000ppm | H2S含量 | 50-1000ppm
焊后热处理 | 无焊后热处理 | 焊后热处理 | 无焊后热处理
材料硫含量 | 0.002-0.01% | 材料硫含量 | 0.002-0.01%
腐蚀机理 | 无 | 腐蚀机理 | 无
材质 | 碳钢 | 材质 | 低合金钢
H2S | 含H2S | H2S | 含H2S
H2S分压（绝压） | ＜0.0003MPa | H2S分压（绝压） | ＜0.0003MPa
是否符合抗开裂标准 | 是/否 | 是否符合抗开裂标准 | 是/否
PH值 | ＞9 | PH值 | ＞9
H2S含量 | 1000-10000ppm | H2S含量 | 1000-10000ppm
焊后热处理 | 无焊后热处理 | 焊后热处理 | 无焊后热处理
材料硫含量 | 0.002-0.01% | 材料硫含量 | 0.002-0.01%
腐蚀机理 | 硫化氢环境下氢致开裂/应力导向氢致开裂 | 腐蚀机理 | 硫化氢环境下氢致开裂/应力导向氢致开裂
材质 | 碳钢 | 材质 | 低合金钢
H2S | 含H2S | H2S | 含H2S
H2S分压（绝压） | ＜0.0003MPa | H2S分压（绝压） | ＜0.0003MPa
是否符合抗开裂标准 | 是/否 | 是否符合抗开裂标准 | 是/否
PH值 | ＞9 | PH值 | ＞9
H2S含量 | ＞10000ppm | H2S含量 | ＞10000ppm
焊后热处理 | 无焊后热处理 | 焊后热处理 | 无焊后热处理
材料硫含量 | 0.002-0.01% | 材料硫含量 | 0.002-0.01%
腐蚀机理 | 硫化氢环境下氢致开裂/应力导向氢致开裂 | 腐蚀机理 | 硫化氢环境下氢致开裂/应力导向氢致开裂
材质 | 碳钢 | 材质 | 低合金钢
H2S | 含H2S | H2S | 含H2S
H2S分压（绝压） | ＜0.0003MPa | H2S分压（绝压） | ＜0.0003MPa
是否符合抗开裂标准 | 是/否 | 是否符合抗开裂标准 | 是/否
PH值 | ＜5.5 | PH值 | ＜5.5
H2S含量 | ＜50ppm | H2S含量 | ＜50ppm
焊后热处理 | 无焊后热处理 | 焊后热处理 | 无焊后热处理
材料硫含量 | ＜0.002% | 材料硫含量 | ＜0.002%
腐蚀机理 | 无 | 腐蚀机理 | 无
材质 | 碳钢 | 材质 | 低合金钢
H2S | 含H2S | H2S | 含H2S
H2S分压（绝压） | ＜0.0003MPa | H2S分压（绝压） | ＜0.0003MPa
是否符合抗开裂标准 | 是/否 | 是否符合抗开裂标准 | 是/否
PH值 | ＜5.5 | PH值 | ＜5.5
H2S含量 | 50-1000ppm | H2S含量 | 50-1000ppm
焊后热处理 | 无焊后热处理 | 焊后热处理 | 无焊后热处理
材料硫含量 | ＜0.002% | 材料硫含量 | ＜0.002%
腐蚀机理 | 无 | 腐蚀机理 | 无
材质 | 碳钢 | 材质 | 低合金钢
H2S | 含H2S | H2S | 含H2S
H2S分压（绝压） | ＜0.0003MPa | H2S分压（绝压） | ＜0.0003MPa
是否符合抗开裂标准 | 是/否 | 是否符合抗开裂标准 | 是/否
PH值 | ＜5.5 | PH值 | ＜5.5
H2S含量 | 1000-10000ppm | H2S含量 | 1000-10000ppm
焊后热处理 | 无焊后热处理 | 焊后热处理 | 无焊后热处理
材料硫含量 | ＜0.002% | 材料硫含量 | ＜0.002%
腐蚀机理 | 无 | 腐蚀机理 | 无
材质 | 碳钢 | 材质 | 低合金钢
H2S | 含H2S | H2S | 含H2S
H2S分压（绝压） | ＜0.0003MPa | H2S分压（绝压） | ＜0.0003MPa
是否符合抗开裂标准 | 是/否 | 是否符合抗开裂标准 | 是/否
PH值 | ＜5.5 | PH值 | ＜5.5
H2S含量 | ＞10000ppm | H2S含量 | ＞10000ppm
焊后热处理 | 无焊后热处理 | 焊后热处理 | 无焊后热处理
材料硫含量 | ＜0.002% | 材料硫含量 | ＜0.002%
腐蚀机理 | 无 | 腐蚀机理 | 无
材质 | 碳钢 | 材质 | 低合金钢
H2S | 含H2S | H2S | 含H2S
H2S分压（绝压） | ＜0.0003MPa | H2S分压（绝压） | ＜0.0003MPa
是否符合抗开裂标准 | 是/否 | 是否符合抗开裂标准 | 是/否
PH值 | 5.5-7.5 | PH值 | 5.5-7.5
H2S含量 | ＜50ppm | H2S含量 | ＜50ppm
焊后热处理 | 无焊后热处理 | 焊后热处理 | 无焊后热处理
材料硫含量 | ＜0.002% | 材料硫含量 | ＜0.002%
腐蚀机理 | 无 | 腐蚀机理 | 无
材质 | 碳钢 | 材质 | 低合金钢
H2S | 含H2S | H2S | 含H2S
H2S分压（绝压） | ＜0.0003MPa | H2S分压（绝压） | ＜0.0003MPa
是否符合抗开裂标准 | 是/否 | 是否符合抗开裂标准 | 是/否
PH值 | 5.5-7.5 | PH值 | 5.5-7.5
H2S含量 | 50-1000ppm | H2S含量 | 50-1000ppm
焊后热处理 | 无焊后热处理 | 焊后热处理 | 无焊后热处理
材料硫含量 | ＜0.002% | 材料硫含量 | ＜0.002%
腐蚀机理 | 无 | 腐蚀机理 | 无
材质 | 碳钢 | 材质 | 低合金钢
H2S | 含H2S | H2S | 含H2S
H2S分压（绝压） | ＜0.0003MPa | H2S分压（绝压） | ＜0.0003MPa
是否符合抗开裂标准 | 是/否 | 是否符合抗开裂标准 | 是/否
PH值 | 5.5-7.5 | PH值 | 5.5-7.5
H2S含量 | 1000-10000ppm | H2S含量 | 1000-10000ppm
焊后热处理 | 无焊后热处理 | 焊后热处理 | 无焊后热处理
材料硫含量 | ＜0.002% | 材料硫含量 | ＜0.002%
腐蚀机理 | 无 | 腐蚀机理 | 无
材质 | 碳钢 | 材质 | 低合金钢
H2S | 含H2S | H2S | 含H2S
H2S分压（绝压） | ＜0.0003MPa | H2S分压（绝压） | ＜0.0003MPa
是否符合抗开裂标准 | 是/否 | 是否符合抗开裂标准 | 是/否
PH值 | 5.5-7.5 | PH值 | 5.5-7.5
H2S含量 | ＞10000ppm | H2S含量 | ＞10000ppm
焊后热处理 | 无焊后热处理 | 焊后热处理 | 无焊后热处理
材料硫含量 | ＜0.002% | 材料硫含量 | ＜0.002%
腐蚀机理 | 无 | 腐蚀机理 | 无
材质 | 碳钢 | 材质 | 低合金钢
H2S | 含H2S | H2S | 含H2S
H2S分压（绝压） | ＜0.0003MPa | H2S分压（绝压） | ＜0.0003MPa
是否符合抗开裂标准 | 是/否 | 是否符合抗开裂标准 | 是/否
PH值 | 7.6-8.3 | PH值 | 7.6-8.3
H2S含量 | ＜50ppm | H2S含量 | ＜50ppm
焊后热处理 | 无焊后热处理 | 焊后热处理 | 无焊后热处理
材料硫含量 | ＜0.002% | 材料硫含量 | ＜0.002%
腐蚀机理 | 无 | 腐蚀机理 | 无
材质 | 碳钢 | 材质 | 低合金钢
H2S | 含H2S | H2S | 含H2S
H2S分压（绝压） | ＜0.0003MPa | H2S分压（绝压） | ＜0.0003MPa
是否符合抗开裂标准 | 是/否 | 是否符合抗开裂标准 | 是/否
PH值 | 7.6-8.3 | PH值 | 7.6-8.3
H2S含量 | 50-1000ppm | H2S含量 | 50-1000ppm
焊后热处理 | 无焊后热处理 | 焊后热处理 | 无焊后热处理
材料硫含量 | ＜0.002% | 材料硫含量 | ＜0.002%
腐蚀机理 | 无 | 腐蚀机理 | 无
材质 | 碳钢 | 材质 | 低合金钢
H2S | 含H2S | H2S | 含H2S
H2S分压（绝压） | ＜0.0003MPa | H2S分压（绝压） | ＜0.0003MPa
是否符合抗开裂标准 | 是/否 | 是否符合抗开裂标准 | 是/否
PH值 | 7.6-8.3 | PH值 | 7.6-8.3
H2S含量 | 1000-10000ppm | H2S含量 | 1000-10000ppm
焊后热处理 | 无焊后热处理 | 焊后热处理 | 无焊后热处理
材料硫含量 | ＜0.002% | 材料硫含量 | ＜0.002%
腐蚀机理 | 无 | 腐蚀机理 | 无
材质 | 碳钢 | 材质 | 低合金钢
H2S | 含H2S | H2S | 含H2S
H2S分压（绝压） | ＜0.0003MPa | H2S分压（绝压） | ＜0.0003MPa
是否符合抗开裂标准 | 是/否 | 是否符合抗开裂标准 | 是/否
PH值 | 7.6-8.3 | PH值 | 7.6-8.3
H2S含量 | ＞10000ppm | H2S含量 | ＞10000ppm
焊后热处理 | 无焊后热处理 | 焊后热处理 | 无焊后热处理
材料硫含量 | ＜0.002% | 材料硫含量 | ＜0.002%
腐蚀机理 | 无 | 腐蚀机理 | 无
材质 | 碳钢 | 材质 | 低合金钢
H2S | 含H2S | H2S | 含H2S
H2S分压（绝压） | ＜0.0003MPa | H2S分压（绝压） | ＜0.0003MPa
是否符合抗开裂标准 | 是/否 | 是否符合抗开裂标准 | 是/否
PH值 | 8.4-8.9 | PH值 | 8.4-8.9
H2S含量 | ＜50ppm | H2S含量 | ＜50ppm
焊后热处理 | 无焊后热处理 | 焊后热处理 | 无焊后热处理
材料硫含量 | ＜0.002% | 材料硫含量 | ＜0.002%
腐蚀机理 | 无 | 腐蚀机理 | 无
材质 | 碳钢 | 材质 | 低合金钢
H2S | 含H2S | H2S | 含H2S
H2S分压（绝压） | ＜0.0003MPa | H2S分压（绝压） | ＜0.0003MPa
是否符合抗开裂标准 | 是/否 | 是否符合抗开裂标准 | 是/否
PH值 | 8.4-8.9 | PH值 | 8.4-8.9
H2S含量 | 50-1000ppm | H2S含量 | 50-1000ppm
焊后热处理 | 无焊后热处理 | 焊后热处理 | 无焊后热处理
材料硫含量 | ＜0.002% | 材料硫含量 | ＜0.002%
腐蚀机理 | 无 | 腐蚀机理 | 无
材质 | 碳钢 | 材质 | 低合金钢
H2S | 含H2S | H2S | 含H2S
H2S分压（绝压） | ＜0.0003MPa | H2S分压（绝压） | ＜0.0003MPa
是否符合抗开裂标准 | 是/否 | 是否符合抗开裂标准 | 是/否
PH值 | 8.4-8.9 | PH值 | 8.4-8.9
H2S含量 | 1000-10000ppm | H2S含量 | 1000-10000ppm
焊后热处理 | 无焊后热处理 | 焊后热处理 | 无焊后热处理
材料硫含量 | ＜0.002% | 材料硫含量 | ＜0.002%
腐蚀机理 | 无 | 腐蚀机理 | 无
材质 | 碳钢 | 材质 | 低合金钢
H2S | 含H2S | H2S | 含H2S
H2S分压（绝压） | ＜0.0003MPa | H2S分压（绝压） | ＜0.0003MPa
是否符合抗开裂标准 | 是/否 | 是否符合抗开裂标准 | 是/否
PH值 | 8.4-8.9 | PH值 | 8.4-8.9
H2S含量 | ＞10000ppm | H2S含量 | ＞10000ppm
焊后热处理 | 无焊后热处理 | 焊后热处理 | 无焊后热处理
材料硫含量 | ＜0.002% | 材料硫含量 | ＜0.002%
腐蚀机理 | 无 | 腐蚀机理 | 无
材质 | 碳钢 | 材质 | 低合金钢
H2S | 含H2S | H2S | 含H2S
H2S分压（绝压） | ＜0.0003MPa | H2S分压（绝压） | ＜0.0003MPa
是否符合抗开裂标准 | 是/否 | 是否符合抗开裂标准 | 是/否
PH值 | ＞9 | PH值 | ＞9
H2S含量 | ＜50ppm | H2S含量 | ＜50ppm
焊后热处理 | 无焊后热处理 | 焊后热处理 | 无焊后热处理
材料硫含量 | ＜0.002% | 材料硫含量 | ＜0.002%
腐蚀机理 | 无 | 腐蚀机理 | 无
材质 | 碳钢 | 材质 | 低合金钢
H2S | 含H2S | H2S | 含H2S
H2S分压（绝压） | ＜0.0003MPa | H2S分压（绝压） | ＜0.0003MPa
是否符合抗开裂标准 | 是/否 | 是否符合抗开裂标准 | 是/否
PH值 | ＞9 | PH值 | ＞9
H2S含量 | 50-1000ppm | H2S含量 | 50-1000ppm
焊后热处理 | 无焊后热处理 | 焊后热处理 | 无焊后热处理
材料硫含量 | ＜0.002% | 材料硫含量 | ＜0.002%
腐蚀机理 | 无 | 腐蚀机理 | 无
材质 | 碳钢 | 材质 | 低合金钢
H2S | 含H2S | H2S | 含H2S
H2S分压（绝压） | ＜0.0003MPa | H2S分压（绝压） | ＜0.0003MPa
是否符合抗开裂标准 | 是/否 | 是否符合抗开裂标准 | 是/否
PH值 | ＞9 | PH值 | ＞9
H2S含量 | 1000-10000ppm | H2S含量 | 1000-10000ppm
焊后热处理 | 无焊后热处理 | 焊后热处理 | 无焊后热处理
材料硫含量 | ＜0.002% | 材料硫含量 | ＜0.002%
腐蚀机理 | 无 | 腐蚀机理 | 无
材质 | 碳钢 | 材质 | 低合金钢
H2S | 含H2S | H2S | 含H2S
H2S分压（绝压） | ＜0.0003MPa | H2S分压（绝压） | ＜0.0003MPa
是否符合抗开裂标准 | 是/否 | 是否符合抗开裂标准 | 是/否
PH值 | ＞9 | PH值 | ＞9
H2S含量 | ＞10000ppm | H2S含量 | ＞10000ppm
焊后热处理 | 无焊后热处理 | 焊后热处理 | 无焊后热处理
材料硫含量 | ＜0.002% | 材料硫含量 | ＜0.002%
腐蚀机理 | 无 | 腐蚀机理 | 无
材质 | 碳钢 | 材质 | 低合金钢
H2S | 含H2S | H2S | 含H2S
H2S分压（绝压） | ＜0.0003MPa | H2S分压（绝压） | ＜0.0003MPa
是否符合抗开裂标准 | 是/否 | 是否符合抗开裂标准 | 是/否
PH值 | ＜5.5 | PH值 | ＜5.5
H2S含量 | ＜50ppm | H2S含量 | ＜50ppm
焊后热处理 | 有焊后热处理 | 焊后热处理 | 有焊后热处理
材料硫含量 | ＞0.01% | 材料硫含量 | ＞0.01%
腐蚀机理 | 无 | 腐蚀机理 | 无
材质 | 碳钢 | 材质 | 低合金钢
H2S | 含H2S | H2S | 含H2S
H2S分压（绝压） | ＜0.0003MPa | H2S分压（绝压） | ＜0.0003MPa
是否符合抗开裂标准 | 是/否 | 是否符合抗开裂标准 | 是/否
PH值 | ＜5.5 | PH值 | ＜5.5
H2S含量 | 50-1000ppm | H2S含量 | 50-1000ppm
焊后热处理 | 有焊后热处理 | 焊后热处理 | 有焊后热处理
材料硫含量 | ＞0.01% | 材料硫含量 | ＞0.01%
腐蚀机理 | 无 | 腐蚀机理 | 无
材质 | 碳钢 | 材质 | 低合金钢
H2S | 含H2S | H2S | 含H2S
H2S分压（绝压） | ＜0.0003MPa | H2S分压（绝压） | ＜0.0003MPa
是否符合抗开裂标准 | 是/否 | 是否符合抗开裂标准 | 是/否
PH值 | ＜5.5 | PH值 | ＜5.5
H2S含量 | 1000-10000ppm | H2S含量 | 1000-10000ppm
焊后热处理 | 有焊后热处理 | 焊后热处理 | 有焊后热处理
材料硫含量 | ＞0.01% | 材料硫含量 | ＞0.01%
腐蚀机理 | 硫化氢环境下氢致开裂/应力导向氢致开裂 | 腐蚀机理 | 硫化氢环境下氢致开裂/应力导向氢致开裂
材质 | 碳钢 | 材质 | 低合金钢
H2S | 含H2S | H2S | 含H2S
H2S分压（绝压） | ＜0.0003MPa | H2S分压（绝压） | ＜0.0003MPa
是否符合抗开裂标准 | 是/否 | 是否符合抗开裂标准 | 是/否
PH值 | ＜5.5 | PH值 | ＜5.5
H2S含量 | ＞10000ppm | H2S含量 | ＞10000ppm
焊后热处理 | 有焊后热处理 | 焊后热处理 | 有焊后热处理
材料硫含量 | ＞0.01% | 材料硫含量 | ＞0.01%
腐蚀机理 | 硫化氢环境下氢致开裂/应力导向氢致开裂 | 腐蚀机理 | 硫化氢环境下氢致开裂/应力导向氢致开裂
材质 | 碳钢 | 材质 | 低合金钢
H2S | 含H2S | H2S | 含H2S
H2S分压（绝压） | ＜0.0003MPa | H2S分压（绝压） | ＜0.0003MPa
是否符合抗开裂标准 | 是/否 | 是否符合抗开裂标准 | 是/否
PH值 | 5.5-7.5 | PH值 | 5.5-7.5
H2S含量 | ＜50ppm | H2S含量 | ＜50ppm
焊后热处理 | 有焊后热处理 | 焊后热处理 | 有焊后热处理
材料硫含量 | ＞0.01% | 材料硫含量 | ＞0.01%
腐蚀机理 | 无 | 腐蚀机理 | 无
材质 | 碳钢 | 材质 | 低合金钢
H2S | 含H2S | H2S | 含H2S
H2S分压（绝压） | ＜0.0003MPa | H2S分压（绝压） | ＜0.0003MPa
是否符合抗开裂标准 | 是/否 | 是否符合抗开裂标准 | 是/否
PH值 | 5.5-7.5 | PH值 | 5.5-7.5
H2S含量 | 50-1000ppm | H2S含量 | 50-1000ppm
焊后热处理 | 有焊后热处理 | 焊后热处理 | 有焊后热处理
材料硫含量 | ＞0.01% | 材料硫含量 | ＞0.01%
腐蚀机理 | 无 | 腐蚀机理 | 无
材质 | 碳钢 | 材质 | 低合金钢
H2S | 含H2S | H2S | 含H2S
H2S分压（绝压） | ＜0.0003MPa | H2S分压（绝压） | ＜0.0003MPa
是否符合抗开裂标准 | 是/否 | 是否符合抗开裂标准 | 是/否
PH值 | 5.5-7.5 | PH值 | 5.5-7.5
H2S含量 | 1000-10000ppm | H2S含量 | 1000-10000ppm
焊后热处理 | 有焊后热处理 | 焊后热处理 | 有焊后热处理
材料硫含量 | ＞0.01% | 材料硫含量 | ＞0.01%
腐蚀机理 | 无 | 腐蚀机理 | 无
材质 | 碳钢 | 材质 | 低合金钢
H2S | 含H2S | H2S | 含H2S
H2S分压（绝压） | ＜0.0003MPa | H2S分压（绝压） | ＜0.0003MPa
是否符合抗开裂标准 | 是/否 | 是否符合抗开裂标准 | 是/否
PH值 | 5.5-7.5 | PH值 | 5.5-7.5
H2S含量 | ＞10000ppm | H2S含量 | ＞10000ppm
焊后热处理 | 有焊后热处理 | 焊后热处理 | 有焊后热处理
材料硫含量 | ＞0.01% | 材料硫含量 | ＞0.01%
腐蚀机理 | 无 | 腐蚀机理 | 无
材质 | 碳钢 | 材质 | 低合金钢
H2S | 含H2S | H2S | 含H2S
H2S分压（绝压） | ＜0.0003MPa | H2S分压（绝压） | ＜0.0003MPa
是否符合抗开裂标准 | 是/否 | 是否符合抗开裂标准 | 是/否
PH值 | 7.6-8.3 | PH值 | 7.6-8.3
H2S含量 | ＜50ppm | H2S含量 | ＜50ppm
焊后热处理 | 有焊后热处理 | 焊后热处理 | 有焊后热处理
材料硫含量 | ＞0.01% | 材料硫含量 | ＞0.01%
腐蚀机理 | 无 | 腐蚀机理 | 无
材质 | 碳钢 | 材质 | 低合金钢
H2S | 含H2S | H2S | 含H2S
H2S分压（绝压） | ＜0.0003MPa | H2S分压（绝压） | ＜0.0003MPa
是否符合抗开裂标准 | 是/否 | 是否符合抗开裂标准 | 是/否
PH值 | 7.6-8.3 | PH值 | 7.6-8.3
H2S含量 | 50-1000ppm | H2S含量 | 50-1000ppm
焊后热处理 | 有焊后热处理 | 焊后热处理 | 有焊后热处理
材料硫含量 | ＞0.01% | 材料硫含量 | ＞0.01%
腐蚀机理 | 无 | 腐蚀机理 | 无
材质 | 碳钢 | 材质 | 低合金钢
H2S | 含H2S | H2S | 含H2S
H2S分压（绝压） | ＜0.0003MPa | H2S分压（绝压） | ＜0.0003MPa
是否符合抗开裂标准 | 是/否 | 是否符合抗开裂标准 | 是/否
PH值 | 7.6-8.3 | PH值 | 7.6-8.3
H2S含量 | 1000-10000ppm | H2S含量 | 1000-10000ppm
焊后热处理 | 有焊后热处理 | 焊后热处理 | 有焊后热处理
材料硫含量 | ＞0.01% | 材料硫含量 | ＞0.01%
腐蚀机理 | 无 | 腐蚀机理 | 无
材质 | 碳钢 | 材质 | 低合金钢
H2S | 含H2S | H2S | 含H2S
H2S分压（绝压） | ＜0.0003MPa | H2S分压（绝压） | ＜0.0003MPa
是否符合抗开裂标准 | 是/否 | 是否符合抗开裂标准 | 是/否
PH值 | 7.6-8.3 | PH值 | 7.6-8.3
H2S含量 | ＞10000ppm | H2S含量 | ＞10000ppm
焊后热处理 | 有焊后热处理 | 焊后热处理 | 有焊后热处理
材料硫含量 | ＞0.01% | 材料硫含量 | ＞0.01%
腐蚀机理 | 无 | 腐蚀机理 | 无
材质 | 碳钢 | 材质 | 低合金钢
H2S | 含H2S | H2S | 含H2S
H2S分压（绝压） | ＜0.0003MPa | H2S分压（绝压） | ＜0.0003MPa
是否符合抗开裂标准 | 是/否 | 是否符合抗开裂标准 | 是/否
PH值 | 8.4-8.9 | PH值 | 8.4-8.9
H2S含量 | ＜50ppm | H2S含量 | ＜50ppm
焊后热处理 | 有焊后热处理 | 焊后热处理 | 有焊后热处理
材料硫含量 | ＞0.01% | 材料硫含量 | ＞0.01%
腐蚀机理 | 无 | 腐蚀机理 | 无
材质 | 碳钢 | 材质 | 低合金钢
H2S | 含H2S | H2S | 含H2S
H2S分压（绝压） | ＜0.0003MPa | H2S分压（绝压） | ＜0.0003MPa
是否符合抗开裂标准 | 是/否 | 是否符合抗开裂标准 | 是/否
PH值 | 8.4-8.9 | PH值 | 8.4-8.9
H2S含量 | 50-1000ppm | H2S含量 | 50-1000ppm
焊后热处理 | 有焊后热处理 | 焊后热处理 | 有焊后热处理
材料硫含量 | ＞0.01% | 材料硫含量 | ＞0.01%
腐蚀机理 | 无 | 腐蚀机理 | 无
材质 | 碳钢 | 材质 | 低合金钢
H2S | 含H2S | H2S | 含H2S
H2S分压（绝压） | ＜0.0003MPa | H2S分压（绝压） | ＜0.0003MPa
是否符合抗开裂标准 | 是/否 | 是否符合抗开裂标准 | 是/否
PH值 | 8.4-8.9 | PH值 | 8.4-8.9
H2S含量 | 1000-10000ppm | H2S含量 | 1000-10000ppm
焊后热处理 | 有焊后热处理 | 焊后热处理 | 有焊后热处理
材料硫含量 | ＞0.01% | 材料硫含量 | ＞0.01%
腐蚀机理 | 无 | 腐蚀机理 | 无
材质 | 碳钢 | 材质 | 低合金钢
H2S | 含H2S | H2S | 含H2S
H2S分压（绝压） | ＜0.0003MPa | H2S分压（绝压） | ＜0.0003MPa
是否符合抗开裂标准 | 是/否 | 是否符合抗开裂标准 | 是/否
PH值 | 8.4-8.9 | PH值 | 8.4-8.9
H2S含量 | ＞10000ppm | H2S含量 | ＞10000ppm
焊后热处理 | 有焊后热处理 | 焊后热处理 | 有焊后热处理
材料硫含量 | ＞0.01% | 材料硫含量 | ＞0.01%
腐蚀机理 | 硫化氢环境下氢致开裂/应力导向氢致开裂 | 腐蚀机理 | 硫化氢环境下氢致开裂/应力导向氢致开裂
材质 | 碳钢 | 材质 | 低合金钢
H2S | 含H2S | H2S | 含H2S
H2S分压（绝压） | ＜0.0003MPa | H2S分压（绝压） | ＜0.0003MPa
是否符合抗开裂标准 | 是/否 | 是否符合抗开裂标准 | 是/否
PH值 | ＞9 | PH值 | ＞9
H2S含量 | ＜50ppm | H2S含量 | ＜50ppm
焊后热处理 | 有焊后热处理 | 焊后热处理 | 有焊后热处理
材料硫含量 | ＞0.01% | 材料硫含量 | ＞0.01%
腐蚀机理 | 无 | 腐蚀机理 | 无
材质 | 碳钢 | 材质 | 低合金钢
H2S | 含H2S | H2S | 含H2S
H2S分压（绝压） | ＜0.0003MPa | H2S分压（绝压） | ＜0.0003MPa
是否符合抗开裂标准 | 是/否 | 是否符合抗开裂标准 | 是/否
PH值 | ＞9 | PH值 | ＞9
H2S含量 | 50-1000ppm | H2S含量 | 50-1000ppm
焊后热处理 | 有焊后热处理 | 焊后热处理 | 有焊后热处理
材料硫含量 | ＞0.01% | 材料硫含量 | ＞0.01%
腐蚀机理 | 无 | 腐蚀机理 | 无
材质 | 碳钢 | 材质 | 低合金钢
H2S | 含H2S | H2S | 含H2S
H2S分压（绝压） | ＜0.0003MPa | H2S分压（绝压） | ＜0.0003MPa
是否符合抗开裂标准 | 是/否 | 是否符合抗开裂标准 | 是/否
PH值 | ＞9 | PH值 | ＞9
H2S含量 | 1000-10000ppm | H2S含量 | 1000-10000ppm
焊后热处理 | 有焊后热处理 | 焊后热处理 | 有焊后热处理
材料硫含量 | ＞0.01% | 材料硫含量 | ＞0.01%
腐蚀机理 | 硫化氢环境下氢致开裂/应力导向氢致开裂 | 腐蚀机理 | 硫化氢环境下氢致开裂/应力导向氢致开裂
材质 | 碳钢 | 材质 | 低合金钢
H2S | 含H2S | H2S | 含H2S
H2S分压（绝压） | ＜0.0003MPa | H2S分压（绝压） | ＜0.0003MPa
是否符合抗开裂标准 | 是/否 | 是否符合抗开裂标准 | 是/否
PH值 | ＞9 | PH值 | ＞9
H2S含量 | ＞10000ppm | H2S含量 | ＞10000ppm
焊后热处理 | 有焊后热处理 | 焊后热处理 | 有焊后热处理
材料硫含量 | ＞0.01% | 材料硫含量 | ＞0.01%
腐蚀机理 | 硫化氢环境下氢致开裂/应力导向氢致开裂 | 腐蚀机理 | 硫化氢环境下氢致开裂/应力导向氢致开裂
材质 | 碳钢 | 材质 | 低合金钢
H2S | 含H2S | H2S | 含H2S
H2S分压（绝压） | ＜0.0003MPa | H2S分压（绝压） | ＜0.0003MPa
是否符合抗开裂标准 | 是/否 | 是否符合抗开裂标准 | 是/否
PH值 | ＜5.5 | PH值 | ＜5.5
H2S含量 | ＜50ppm | H2S含量 | ＜50ppm
焊后热处理 | 有焊后热处理 | 焊后热处理 | 有焊后热处理
材料硫含量 | 0.002-0.01% | 材料硫含量 | 0.002-0.01%
腐蚀机理 | 无 | 腐蚀机理 | 无
材质 | 碳钢 | 材质 | 低合金钢
H2S | 含H2S | H2S | 含H2S
H2S分压（绝压） | ＜0.0003MPa | H2S分压（绝压） | ＜0.0003MPa
是否符合抗开裂标准 | 是/否 | 是否符合抗开裂标准 | 是/否
PH值 | ＜5.5 | PH值 | ＜5.5
H2S含量 | 50-1000ppm | H2S含量 | 50-1000ppm
焊后热处理 | 有焊后热处理 | 焊后热处理 | 有焊后热处理
材料硫含量 | 0.002-0.01% | 材料硫含量 | 0.002-0.01%
腐蚀机理 | 无 | 腐蚀机理 | 无
材质 | 碳钢 | 材质 | 低合金钢
H2S | 含H2S | H2S | 含H2S
H2S分压（绝压） | ＜0.0003MPa | H2S分压（绝压） | ＜0.0003MPa
是否符合抗开裂标准 | 是/否 | 是否符合抗开裂标准 | 是/否
PH值 | ＜5.5 | PH值 | ＜5.5
H2S含量 | 1000-10000ppm | H2S含量 | 1000-10000ppm
焊后热处理 | 有焊后热处理 | 焊后热处理 | 有焊后热处理
材料硫含量 | 0.002-0.01% | 材料硫含量 | 0.002-0.01%
腐蚀机理 | 无 | 腐蚀机理 | 无
材质 | 碳钢 | 材质 | 低合金钢
H2S | 含H2S | H2S | 含H2S
H2S分压（绝压） | ＜0.0003MPa | H2S分压（绝压） | ＜0.0003MPa
是否符合抗开裂标准 | 是/否 | 是否符合抗开裂标准 | 是/否
PH值 | ＜5.5 | PH值 | ＜5.5
H2S含量 | ＞10000ppm | H2S含量 | ＞10000ppm
焊后热处理 | 有焊后热处理 | 焊后热处理 | 有焊后热处理
材料硫含量 | 0.002-0.01% | 材料硫含量 | 0.002-0.01%
腐蚀机理 | 无 | 腐蚀机理 | 无
材质 | 碳钢 | 材质 | 低合金钢
H2S | 含H2S | H2S | 含H2S
H2S分压（绝压） | ＜0.0003MPa | H2S分压（绝压） | ＜0.0003MPa
是否符合抗开裂标准 | 是/否 | 是否符合抗开裂标准 | 是/否
PH值 | 5.5-7.5 | PH值 | 5.5-7.5
H2S含量 | ＜50ppm | H2S含量 | ＜50ppm
焊后热处理 | 有焊后热处理 | 焊后热处理 | 有焊后热处理
材料硫含量 | 0.002-0.01% | 材料硫含量 | 0.002-0.01%
腐蚀机理 | 无 | 腐蚀机理 | 无
材质 | 碳钢 | 材质 | 低合金钢
H2S | 含H2S | H2S | 含H2S
H2S分压（绝压） | ＜0.0003MPa | H2S分压（绝压） | ＜0.0003MPa
是否符合抗开裂标准 | 是/否 | 是否符合抗开裂标准 | 是/否
PH值 | 5.5-7.5 | PH值 | 5.5-7.5
H2S含量 | 50-1000ppm | H2S含量 | 50-1000ppm
焊后热处理 | 有焊后热处理 | 焊后热处理 | 有焊后热处理
材料硫含量 | 0.002-0.01% | 材料硫含量 | 0.002-0.01%
腐蚀机理 | 无 | 腐蚀机理 | 无
材质 | 碳钢 | 材质 | 低合金钢
H2S | 含H2S | H2S | 含H2S
H2S分压（绝压） | ＜0.0003MPa | H2S分压（绝压） | ＜0.0003MPa
是否符合抗开裂标准 | 是/否 | 是否符合抗开裂标准 | 是/否
PH值 | 5.5-7.5 | PH值 | 5.5-7.5
H2S含量 | 1000-10000ppm | H2S含量 | 1000-10000ppm
焊后热处理 | 有焊后热处理 | 焊后热处理 | 有焊后热处理
材料硫含量 | 0.002-0.01% | 材料硫含量 | 0.002-0.01%
腐蚀机理 | 无 | 腐蚀机理 | 无
材质 | 碳钢 | 材质 | 低合金钢
H2S | 含H2S | H2S | 含H2S
H2S分压（绝压） | ＜0.0003MPa | H2S分压（绝压） | ＜0.0003MPa
是否符合抗开裂标准 | 是/否 | 是否符合抗开裂标准 | 是/否
PH值 | 5.5-7.5 | PH值 | 5.5-7.5
H2S含量 | ＞10000ppm | H2S含量 | ＞10000ppm
焊后热处理 | 有焊后热处理 | 焊后热处理 | 有焊后热处理
材料硫含量 | 0.002-0.01% | 材料硫含量 | 0.002-0.01%
腐蚀机理 | 无 | 腐蚀机理 | 无
材质 | 碳钢 | 材质 | 低合金钢
H2S | 含H2S | H2S | 含H2S
H2S分压（绝压） | ＜0.0003MPa | H2S分压（绝压） | ＜0.0003MPa
是否符合抗开裂标准 | 是/否 | 是否符合抗开裂标准 | 是/否
PH值 | 7.6-8.3 | PH值 | 7.6-8.3
H2S含量 | ＜50ppm | H2S含量 | ＜50ppm
焊后热处理 | 有焊后热处理 | 焊后热处理 | 有焊后热处理
材料硫含量 | 0.002-0.01% | 材料硫含量 | 0.002-0.01%
腐蚀机理 | 无 | 腐蚀机理 | 无
材质 | 碳钢 | 材质 | 低合金钢
H2S | 含H2S | H2S | 含H2S
H2S分压（绝压） | ＜0.0003MPa | H2S分压（绝压） | ＜0.0003MPa
是否符合抗开裂标准 | 是/否 | 是否符合抗开裂标准 | 是/否
PH值 | 7.6-8.3 | PH值 | 7.6-8.3
H2S含量 | 50-1000ppm | H2S含量 | 50-1000ppm
焊后热处理 | 有焊后热处理 | 焊后热处理 | 有焊后热处理
材料硫含量 | 0.002-0.01% | 材料硫含量 | 0.002-0.01%
腐蚀机理 | 无 | 腐蚀机理 | 无
材质 | 碳钢 | 材质 | 低合金钢
H2S | 含H2S | H2S | 含H2S
H2S分压（绝压） | ＜0.0003MPa | H2S分压（绝压） | ＜0.0003MPa
是否符合抗开裂标准 | 是/否 | 是否符合抗开裂标准 | 是/否
PH值 | 7.6-8.3 | PH值 | 7.6-8.3
H2S含量 | 1000-10000ppm | H2S含量 | 1000-10000ppm
焊后热处理 | 有焊后热处理 | 焊后热处理 | 有焊后热处理
材料硫含量 | 0.002-0.01% | 材料硫含量 | 0.002-0.01%
腐蚀机理 | 无 | 腐蚀机理 | 无
材质 | 碳钢 | 材质 | 低合金钢
H2S | 含H2S | H2S | 含H2S
H2S分压（绝压） | ＜0.0003MPa | H2S分压（绝压） | ＜0.0003MPa
是否符合抗开裂标准 | 是/否 | 是否符合抗开裂标准 | 是/否
PH值 | 7.6-8.3 | PH值 | 7.6-8.3
H2S含量 | ＞10000ppm | H2S含量 | ＞10000ppm
焊后热处理 | 有焊后热处理 | 焊后热处理 | 有焊后热处理
材料硫含量 | 0.002-0.01% | 材料硫含量 | 0.002-0.01%
腐蚀机理 | 无 | 腐蚀机理 | 无
材质 | 碳钢 | 材质 | 低合金钢
H2S | 含H2S | H2S | 含H2S
H2S分压（绝压） | ＜0.0003MPa | H2S分压（绝压） | ＜0.0003MPa
是否符合抗开裂标准 | 是/否 | 是否符合抗开裂标准 | 是/否
PH值 | 8.4-8.9 | PH值 | 8.4-8.9
H2S含量 | ＜50ppm | H2S含量 | ＜50ppm
焊后热处理 | 有焊后热处理 | 焊后热处理 | 有焊后热处理
材料硫含量 | 0.002-0.01% | 材料硫含量 | 0.002-0.01%
腐蚀机理 | 无 | 腐蚀机理 | 无
材质 | 碳钢 | 材质 | 低合金钢
H2S | 含H2S | H2S | 含H2S
H2S分压（绝压） | ＜0.0003MPa | H2S分压（绝压） | ＜0.0003MPa
是否符合抗开裂标准 | 是/否 | 是否符合抗开裂标准 | 是/否
PH值 | 8.4-8.9 | PH值 | 8.4-8.9
H2S含量 | 50-1000ppm | H2S含量 | 50-1000ppm
焊后热处理 | 有焊后热处理 | 焊后热处理 | 有焊后热处理
材料硫含量 | 0.002-0.01% | 材料硫含量 | 0.002-0.01%
腐蚀机理 | 无 | 腐蚀机理 | 无
材质 | 碳钢 | 材质 | 低合金钢
H2S | 含H2S | H2S | 含H2S
H2S分压（绝压） | ＜0.0003MPa | H2S分压（绝压） | ＜0.0003MPa
是否符合抗开裂标准 | 是/否 | 是否符合抗开裂标准 | 是/否
PH值 | 8.4-8.9 | PH值 | 8.4-8.9
H2S含量 | 1000-10000ppm | H2S含量 | 1000-10000ppm
焊后热处理 | 有焊后热处理 | 焊后热处理 | 有焊后热处理
材料硫含量 | 0.002-0.01% | 材料硫含量 | 0.002-0.01%
腐蚀机理 | 无 | 腐蚀机理 | 无
材质 | 碳钢 | 材质 | 低合金钢
H2S | 含H2S | H2S | 含H2S
H2S分压（绝压） | ＜0.0003MPa | H2S分压（绝压） | ＜0.0003MPa
是否符合抗开裂标准 | 是/否 | 是否符合抗开裂标准 | 是/否
PH值 | 8.4-8.9 | PH值 | 8.4-8.9
H2S含量 | ＞10000ppm | H2S含量 | ＞10000ppm
焊后热处理 | 有焊后热处理 | 焊后热处理 | 有焊后热处理
材料硫含量 | 0.002-0.01% | 材料硫含量 | 0.002-0.01%
腐蚀机理 | 无 | 腐蚀机理 | 无
材质 | 碳钢 | 材质 | 低合金钢
H2S | 含H2S | H2S | 含H2S
H2S分压（绝压） | ＜0.0003MPa | H2S分压（绝压） | ＜0.0003MPa
是否符合抗开裂标准 | 是/否 | 是否符合抗开裂标准 | 是/否
PH值 | ＞9 | PH值 | ＞9
H2S含量 | ＜50ppm | H2S含量 | ＜50ppm
焊后热处理 | 有焊后热处理 | 焊后热处理 | 有焊后热处理
材料硫含量 | 0.002-0.01% | 材料硫含量 | 0.002-0.01%
腐蚀机理 | 无 | 腐蚀机理 | 无
材质 | 碳钢 | 材质 | 低合金钢
H2S | 含H2S | H2S | 含H2S
H2S分压（绝压） | ＜0.0003MPa | H2S分压（绝压） | ＜0.0003MPa
是否符合抗开裂标准 | 是/否 | 是否符合抗开裂标准 | 是/否
PH值 | ＞9 | PH值 | ＞9
H2S含量 | 50-1000ppm | H2S含量 | 50-1000ppm
焊后热处理 | 有焊后热处理 | 焊后热处理 | 有焊后热处理
材料硫含量 | 0.002-0.01% | 材料硫含量 | 0.002-0.01%
腐蚀机理 | 无 | 腐蚀机理 | 无
材质 | 碳钢 | 材质 | 低合金钢
H2S | 含H2S | H2S | 含H2S
H2S分压（绝压） | ＜0.0003MPa | H2S分压（绝压） | ＜0.0003MPa
是否符合抗开裂标准 | 是/否 | 是否符合抗开裂标准 | 是/否
PH值 | ＞9 | PH值 | ＞9
H2S含量 | 1000-10000ppm | H2S含量 | 1000-10000ppm
焊后热处理 | 有焊后热处理 | 焊后热处理 | 有焊后热处理
材料硫含量 | 0.002-0.01% | 材料硫含量 | 0.002-0.01%
腐蚀机理 | 无 | 腐蚀机理 | 无
材质 | 碳钢 | 材质 | 低合金钢
H2S | 含H2S | H2S | 含H2S
H2S分压（绝压） | ＜0.0003MPa | H2S分压（绝压） | ＜0.0003MPa
PH值 | ＞9 | PH值 | ＞9
H2S含量 | ＞10000ppm | H2S含量 | ＞10000ppm
是否符合抗开裂标准 | 是/否 | 是否符合抗开裂标准 | 是/否
焊后热处理 | 有焊后热处理 | 焊后热处理 | 有焊后热处理
材料硫含量 | 0.002-0.01% | 材料硫含量 | 0.002-0.01%
腐蚀机理 | 无 | 腐蚀机理 | 无
材质 | 碳钢 | 材质 | 低合金钢
H2S | 含H2S | H2S | 含H2S
H2S分压（绝压） | ＜0.0003MPa | H2S分压（绝压） | ＜0.0003MPa
是否符合抗开裂标准 | 是/否 | 是否符合抗开裂标准 | 是/否
PH值 | ＜5.5 | PH值 | ＜5.5
H2S含量 | ＜50ppm | H2S含量 | ＜50ppm
焊后热处理 | 有焊后热处理 | 焊后热处理 | 有焊后热处理
材料硫含量 | ＜0.002% | 材料硫含量 | ＜0.002%
腐蚀机理 | 无 | 腐蚀机理 | 无
材质 | 碳钢 | 材质 | 低合金钢
H2S | 含H2S | H2S | 含H2S
H2S分压（绝压） | ＜0.0003MPa | H2S分压（绝压） | ＜0.0003MPa
是否符合抗开裂标准 | 是/否 | 是否符合抗开裂标准 | 是/否
PH值 | ＜5.5 | PH值 | ＜5.5
H2S含量 | 50-1000ppm | H2S含量 | 50-1000ppm
焊后热处理 | 有焊后热处理 | 焊后热处理 | 有焊后热处理
材料硫含量 | ＜0.002% | 材料硫含量 | ＜0.002%
腐蚀机理 | 无 | 腐蚀机理 | 无
材质 | 碳钢 | 材质 | 低合金钢
H2S | 含H2S | H2S | 含H2S
H2S分压（绝压） | ＜0.0003MPa | H2S分压（绝压） | ＜0.0003MPa
是否符合抗开裂标准 | 是/否 | 是否符合抗开裂标准 | 是/否
PH值 | ＜5.5 | PH值 | ＜5.5
H2S含量 | 1000-10000ppm | H2S含量 | 1000-10000ppm
焊后热处理 | 有焊后热处理 | 焊后热处理 | 有焊后热处理
材料硫含量 | ＜0.002% | 材料硫含量 | ＜0.002%
腐蚀机理 | 无 | 腐蚀机理 | 无
材质 | 碳钢 | 材质 | 低合金钢
H2S | 含H2S | H2S | 含H2S
H2S分压（绝压） | ＜0.0003MPa | H2S分压（绝压） | ＜0.0003MPa
PH值 | ＜5.5 | PH值 | ＜5.5
是否符合抗开裂标准 | 是/否 | 是否符合抗开裂标准 | 是/否
H2S含量 | ＞10000ppm | H2S含量 | ＞10000ppm
焊后热处理 | 有焊后热处理 | 焊后热处理 | 有焊后热处理
材料硫含量 | ＜0.002% | 材料硫含量 | ＜0.002%
腐蚀机理 | 无 | 腐蚀机理 | 无
材质 | 碳钢 | 材质 | 低合金钢
H2S | 含H2S | H2S | 含H2S
H2S分压（绝压） | ＜0.0003MPa | H2S分压（绝压） | ＜0.0003MPa
是否符合抗开裂标准 | 是/否 | 是否符合抗开裂标准 | 是/否
PH值 | 5.5-7.5 | PH值 | 5.5-7.5
H2S含量 | ＜50ppm | H2S含量 | ＜50ppm
焊后热处理 | 有焊后热处理 | 焊后热处理 | 有焊后热处理
材料硫含量 | ＜0.002% | 材料硫含量 | ＜0.002%
腐蚀机理 | 无 | 腐蚀机理 | 无
材质 | 碳钢 | 材质 | 低合金钢
H2S | 含H2S | H2S | 含H2S
H2S分压（绝压） | ＜0.0003MPa | H2S分压（绝压） | ＜0.0003MPa
是否符合抗开裂标准 | 是/否 | 是否符合抗开裂标准 | 是/否
PH值 | 5.5-7.5 | PH值 | 5.5-7.5
H2S含量 | 50-1000ppm | H2S含量 | 50-1000ppm
焊后热处理 | 有焊后热处理 | 焊后热处理 | 有焊后热处理
材料硫含量 | ＜0.002% | 材料硫含量 | ＜0.002%
腐蚀机理 | 无 | 腐蚀机理 | 无
材质 | 碳钢 | 材质 | 低合金钢
H2S | 含H2S | H2S | 含H2S
H2S分压（绝压） | ＜0.0003MPa | H2S分压（绝压） | ＜0.0003MPa
是否符合抗开裂标准 | 是/否 | 是否符合抗开裂标准 | 是/否
PH值 | 5.5-7.5 | PH值 | 5.5-7.5
H2S含量 | 1000-10000ppm | H2S含量 | 1000-10000ppm
焊后热处理 | 有焊后热处理 | 焊后热处理 | 有焊后热处理
材料硫含量 | ＜0.002% | 材料硫含量 | ＜0.002%
腐蚀机理 | 无 | 腐蚀机理 | 无
材质 | 碳钢 | 材质 | 低合金钢
H2S | 含H2S | H2S | 含H2S
H2S分压（绝压） | ＜0.0003MPa | H2S分压（绝压） | ＜0.0003MPa
PH值 | 5.5-7.5 | PH值 | 5.5-7.5
是否符合抗开裂标准 | 是/否 | 是否符合抗开裂标准 | 是/否
H2S含量 | ＞10000ppm | H2S含量 | ＞10000ppm
焊后热处理 | 有焊后热处理 | 焊后热处理 | 有焊后热处理
材料硫含量 | ＜0.002% | 材料硫含量 | ＜0.002%
腐蚀机理 | 无 | 腐蚀机理 | 无
材质 | 碳钢 | 材质 | 低合金钢
H2S | 含H2S | H2S | 含H2S
H2S分压（绝压） | ＜0.0003MPa | H2S分压（绝压） | ＜0.0003MPa
是否符合抗开裂标准 | 是/否 | 是否符合抗开裂标准 | 是/否
PH值 | 7.6-8.3 | PH值 | 7.6-8.3
H2S含量 | ＜50ppm | H2S含量 | ＜50ppm
焊后热处理 | 有焊后热处理 | 焊后热处理 | 有焊后热处理
材料硫含量 | ＜0.002% | 材料硫含量 | ＜0.002%
腐蚀机理 | 无 | 腐蚀机理 | 无
材质 | 碳钢 | 材质 | 低合金钢
H2S | 含H2S | H2S | 含H2S
H2S分压（绝压） | ＜0.0003MPa | H2S分压（绝压） | ＜0.0003MPa
是否符合抗开裂标准 | 是/否 | 是否符合抗开裂标准 | 是/否
PH值 | 7.6-8.3 | PH值 | 7.6-8.3
H2S含量 | 50-1000ppm | H2S含量 | 50-1000ppm
焊后热处理 | 有焊后热处理 | 焊后热处理 | 有焊后热处理
材料硫含量 | ＜0.002% | 材料硫含量 | ＜0.002%
腐蚀机理 | 无 | 腐蚀机理 | 无
材质 | 碳钢 | 材质 | 低合金钢
H2S | 含H2S | H2S | 含H2S
H2S分压（绝压） | ＜0.0003MPa | H2S分压（绝压） | ＜0.0003MPa
是否符合抗开裂标准 | 是/否 | 是否符合抗开裂标准 | 是/否
PH值 | 7.6-8.3 | PH值 | 7.6-8.3
H2S含量 | 1000-10000ppm | H2S含量 | 1000-10000ppm
焊后热处理 | 有焊后热处理 | 焊后热处理 | 有焊后热处理
材料硫含量 | ＜0.002% | 材料硫含量 | ＜0.002%
腐蚀机理 | 无 | 腐蚀机理 | 无
材质 | 碳钢 | 材质 | 低合金钢
H2S | 含H2S | H2S | 含H2S
H2S分压（绝压） | ＜0.0003MPa | H2S分压（绝压） | ＜0.0003MPa
是否符合抗开裂标准 | 是/否 | 是否符合抗开裂标准 | 是/否
PH值 | 7.6-8.3 | PH值 | 7.6-8.3
H2S含量 | ＞10000ppm | H2S含量 | ＞10000ppm
焊后热处理 | 有焊后热处理 | 焊后热处理 | 有焊后热处理
材料硫含量 | ＜0.002% | 材料硫含量 | ＜0.002%
腐蚀机理 | 无 | 腐蚀机理 | 无
材质 | 碳钢 | 材质 | 低合金钢
H2S | 含H2S | H2S | 含H2S
H2S分压（绝压） | ＜0.0003MPa | H2S分压（绝压） | ＜0.0003MPa
是否符合抗开裂标准 | 是/否 | 是否符合抗开裂标准 | 是/否
PH值 | 8.4-8.9 | PH值 | 8.4-8.9
H2S含量 | ＜50ppm | H2S含量 | ＜50ppm
焊后热处理 | 有焊后热处理 | 焊后热处理 | 有焊后热处理
材料硫含量 | ＜0.002% | 材料硫含量 | ＜0.002%
腐蚀机理 | 无 | 腐蚀机理 | 无
材质 | 碳钢 | 材质 | 低合金钢
H2S | 含H2S | H2S | 含H2S
H2S分压（绝压） | ＜0.0003MPa | H2S分压（绝压） | ＜0.0003MPa
是否符合抗开裂标准 | 是/否 | 是否符合抗开裂标准 | 是/否
PH值 | 8.4-8.9 | PH值 | 8.4-8.9
H2S含量 | 50-1000ppm | H2S含量 | 50-1000ppm
焊后热处理 | 有焊后热处理 | 焊后热处理 | 有焊后热处理
材料硫含量 | ＜0.002% | 材料硫含量 | ＜0.002%
腐蚀机理 | 无 | 腐蚀机理 | 无
材质 | 碳钢 | 材质 | 低合金钢
H2S | 含H2S | H2S | 含H2S
H2S分压（绝压） | ＜0.0003MPa | H2S分压（绝压） | ＜0.0003MPa
是否符合抗开裂标准 | 是/否 | 是否符合抗开裂标准 | 是/否
PH值 | 8.4-8.9 | PH值 | 8.4-8.9
H2S含量 | 1000-10000ppm | H2S含量 | 1000-10000ppm
焊后热处理 | 有焊后热处理 | 焊后热处理 | 有焊后热处理
材料硫含量 | ＜0.002% | 材料硫含量 | ＜0.002%
腐蚀机理 | 无 | 腐蚀机理 | 无
材质 | 碳钢 | 材质 | 低合金钢
H2S | 含H2S | H2S | 含H2S
H2S分压（绝压） | ＜0.0003MPa | H2S分压（绝压） | ＜0.0003MPa
是否符合抗开裂标准 | 是/否 | 是否符合抗开裂标准 | 是/否
PH值 | 8.4-8.9 | PH值 | 8.4-8.9
H2S含量 | ＞10000ppm | H2S含量 | ＞10000ppm
焊后热处理 | 有焊后热处理 | 焊后热处理 | 有焊后热处理
材料硫含量 | ＜0.002% | 材料硫含量 | ＜0.002%
腐蚀机理 | 无 | 腐蚀机理 | 无
材质 | 碳钢 | 材质 | 低合金钢
H2S | 含H2S | H2S | 含H2S
H2S分压（绝压） | ＜0.0003MPa | H2S分压（绝压） | ＜0.0003MPa
是否符合抗开裂标准 | 是/否 | 是否符合抗开裂标准 | 是/否
PH值 | ＞9 | PH值 | ＞9
H2S含量 | ＜50ppm | H2S含量 | ＜50ppm
焊后热处理 | 有焊后热处理 | 焊后热处理 | 有焊后热处理
材料硫含量 | ＜0.002% | 材料硫含量 | ＜0.002%
腐蚀机理 | 无 | 腐蚀机理 | 无
材质 | 碳钢 | 材质 | 低合金钢
H2S | 含H2S | H2S | 含H2S
H2S分压（绝压） | ＜0.0003MPa | H2S分压（绝压） | ＜0.0003MPa
是否符合抗开裂标准 | 是/否 | 是否符合抗开裂标准 | 是/否
PH值 | ＞9 | PH值 | ＞9
H2S含量 | 50-1000ppm | H2S含量 | 50-1000ppm
焊后热处理 | 有焊后热处理 | 焊后热处理 | 有焊后热处理
材料硫含量 | ＜0.002% | 材料硫含量 | ＜0.002%
腐蚀机理 | 无 | 腐蚀机理 | 无
材质 | 碳钢 | 材质 | 低合金钢
H2S | 含H2S | H2S | 含H2S
H2S分压（绝压） | ＜0.0003MPa | H2S分压（绝压） | ＜0.0003MPa
是否符合抗开裂标准 | 是/否 | 是否符合抗开裂标准 | 是/否
PH值 | ＞9 | PH值 | ＞9
H2S含量 | 1000-10000ppm | H2S含量 | 1000-10000ppm
焊后热处理 | 有焊后热处理 | 焊后热处理 | 有焊后热处理
材料硫含量 | ＜0.002% | 材料硫含量 | ＜0.002%
腐蚀机理 | 无 | 腐蚀机理 | 无
材质 | 碳钢 | 材质 | 低合金钢
H2S | 含H2S | H2S | 含H2S
H2S分压（绝压） | ＜0.0003MPa | H2S分压（绝压） | ＜0.0003MPa
是否符合抗开裂标准 | 是/否 | 是否符合抗开裂标准 | 是/否
PH值 | ＞9 | PH值 | ＞9
H2S含量 | ＞10000ppm | H2S含量 | ＞10000ppm
焊后热处理 | 有焊后热处理 | 焊后热处理 | 有焊后热处理
材料硫含量 | ＜0.002% | 材料硫含量 | ＜0.002%
腐蚀机理 | 无 | 腐蚀机理 | 无